## 固体
固体の屈折率
〔 １ ／ 12 〕
No. | 名称（１） | 名称（２） | 屈折率 | 吸収 | 密度 | 硬度
1 | Ag | Silver | 1.17～3.4 |  | 10.5
2 | Ag2SO4 | Silver sulfate | 1.758 |  | 5.45
3 | AgBr | Silver bromide;bromyrite | 2.253 |  | 6.47 | 2.5
4 | AgCl | Silver chloride;natural ceragyrite | 2.071 |  | 5.56 | 2.5
5 | AgI | Silver iodide;natural iodyrite | 2.21 |  | 5.68 | 1.5
6 | AgI | Miersite | 2.2 |  | 5.68 | 2.5
7 | AgNO3 | Silver nitrate | 1.729 |  | 4.35
8 | Ag2S | Acanthite | 1.642 |  | 7.2 | 2.3
9 | Al | Aluminum | 1.48 |  | 2.7 | 2.75
10 | Al | Aluminum | 2.62
11 | AlF3 | Aluminum fluoride | 1.38
12 | Al(NO3)3･9H2O | Aluminum nitrate | 1.54 |  | 2.88
13 | AlPO4 | Aluminum phosphate | 1.5247
14 | Al2O3 | Aluminum Oxide(Alumina) | 1.7 | 0.01 | 3.97
15 | Al2O3 | Baby formula(protein emulsion) | 1.45 | 0
16 | Al2O3 | Aluminum oxide | 1.768
17 | Al2O3 | Aluminum oxide γ-Alumina | 1.7537
18 | Al2O3 | Arsenic oxide α-Alumina | 2.285
19 | Al2O3･H2O | Aluminum oxide,monohydrate | 1.624
20 | Al2O3･3H2O | Aluminum oxide,tritydrate
21 | Al2O3･3H2O | Aluminum oxide,tritydrate natural gibbsite | 1.577
22 | Al2O3･3H2O | Aluminum oxide,tritydrate hydraargilite | 1.595
23 | Al2O3･3H2O | Aluminum oxide,tritydrate natural bayerite | 1.583
24 | Al2O3 | Aluminum oxide,bauxite | 1.65
25 | Al2O3 | Aluminum oxide,boehmite | 1.65 |  | 3.44 | 3.8
26 | Al2O3 | Aluminum oxide,corundum | 1.76 |  | 3.97 | 9
27 | Al2O3 | Aluminum oxide,diaspore | 1.72 |  | 3.4 | 6.8
28 | Al2O3,SiO2 | Aluminum silicate | 1.66 |  | 2.8 | 4.5-7.5
29 | 3Al2O3,2SiO2 | Aluminum silicate | 1.653
30 | AlCl3･6H2O | Aluminum Chloride,hexahydrate | 1.6 |  | 1.3
31 | AlCl3･6H2O(or)Al2Cl6 | Aluminum Chloride | 1.56
32 | (NH3)2SO3・H2O | Ammonium sulfite | 1.515
33 | (NH4)2C4H4O6 | Ammonium di-tartrate | α1.550
34 | (NH4)2C4H4O6 | Ammonium di-tartrate | β1.580
35 | (NH4)2CO4 | Ammonium sulfate;natural mascagnite | 1.533 |  | 1.77 | 2.3
36 | 2CaAl2O3・SiO2 | Calcium aluminosilicate | 1.669
37 | NH4 | Ammonium
38 | NH4Al(SO4)2・12H2O | Aluminum sulfate hydrate | 1.459
39 | NH4CaPO4・7H2O | Ammonium calcium phosphate | 1.561
40 | NH4Cl | Ammonium chloride;sal ammoniac | 1.642
41 | NH4ClO4 | Ammonium cabonate,hydrogen ammonium bi-perchlorate | 1.482
42 | NH4HC4O6 | Ammonium di-tartrate,hydrogen | 1.561
43 | NH4HCO3 | Ammonium cabonate,hydrogen | 1.423
44 | NH4HS | Ammonium sulfide,hydro | 1.74
45 | NH4HSO4 | Ammonium sulfate,hydrogen | 1.473
46 | NH4NO3 | Ammonium nitrate | 1.41
47 | (NH4)2SO4・ZnSO4・6H2O | Ammonium zinc sulfate | 1.493
48 | As | Arsenic |  |  | 5.727 | 3.5
49 | As2O3(or)As4O6 | Arsenic oxide,tri- | 1.76 |  | 3.86 | 1.5
50 | As2O3(or)As4O6 | Arsenic oxide,tri- Claudetite | 1.9 |  | 3.74 | 2.5
51 | AsI3 | Arsenic iodide,tri- | 2.59
52 | As4S4 | Realger | 2.538 |  | 3.5 | 1.8
53 | Au | Gold | 0.32-3.2 |  | 19.3 | 3
54 | B2O3 | Boron oxide | 1.63
55 | H3BO3(col) | ortho-Boracio acid | 1.337
＊記載の数値は参考値です。
固体の屈折率
〔 ２ ／ 12 〕
No. | 名称（１） | 名称（２） | 屈折率 | 吸収 | 密度 | 硬度
56 | H3BO3(tricl) | ortho-Boracio acid | 1.462 |  | 2.47
57 | Ba | Barium |  |  | 3.51 | 1.25
58 | Ba(C2H3O2)2・H2O | Barium acetate,hydrate | 1.52 |  | 2.19
59 | Ba(CHO2)2 | Barium formate | 1.59 |  | 3.21
60 | BaFe12O19 | Barium feliteバリウムフェライト- フェライト磁石 |  |  | 1.95
61 | Ba(NO3)2 | Barium nitrate;nitrobarite | 1.57 |  | 3.24
62 | Ba(OH)2・8H2O | Barium hydroxide | 1.47
63 | Ba(SO3)2・2H2O | Barium dithionate | 1.58 |  | 4.54
64 | BaCl2 | Barium chloride(α) | 1.73 |  | 3.856
65 | BaCO3 | Barium carbonate;natural witherite | 1.67 |  | 4.29 | 3.5
66 | BaF2 | Barium fluoride | 1.47 |  | 4.89
67 | BaO | Barium oxide | 1.9 |  | 5.72
68 | BaS | Barium sulfide,mono | 2.15 |  | 4.44
69 | BaSe | Barium selenide | 2.26 |  | 5.02
70 | BaSO4 | Barium sulfatc;natural barite | 1.64 |  | 4.49 | 3.3
71 | BaTiO3 | Barium titanate | 2.4 |  | 6.02
72 | BaWO4 | Scheelite | 1.84
73 | Be | Beryllium | 1.7 |  | 1.85 | 6.5
74 | Be3Al2O3 | Beryllium aluminate | 1.75 |  | 3.65
75 | BeAl(OH)6 | Beryllium aluminum silicatc | 1.58 |  | 2.64
76 | BeAl(OH)6 | natural beryl | 1.547
77 | BeO | Beryllium oxide;natural bromellite | 1.725 |  | 3.1
78 | BeSO4・４H2O | Beryllium sulfate | 1.47 |  | 2.36
79 | Bi | Bismuth |  |  | 9.78 | 2.5
80 | Bi2O3 | Bismuth oxide.tri- | 1.9
81 | 2Bi2O3・3SiO2 | Bismuth silicate;natural eulytite | 2.05 |  | 6.6 | 4.5
82 | C | Carbon Black | 1.8 | 10 |  | 1.75
83 | C | Carbon diamond | 2.417 |  | 3.51 | 10
84 | C | Carbon Graphite | 2 |  | 2.2 | 2
85 | Ca | Calcium
86 | Ca(BO3)2(col) | Calcium metaborate | 1.55
87 | Ca(BO3)2(other) | Calcium metaborate | 1.66
88 | Ca(C18H35O2)2 | Calcium stearate | 1.46
89 | Ca(C2H3O2)2 | Calcium acetate | 1.55 |  | 1.5
90 | Ca(ClO)2 | Calcium hypochloride | 1.545
91 | Ca(ClO)2 | Calcium hypochloride(powder)(flt.pl) | 1.69 |  | 2.35
92 | CaF2 | Calcium fluoride | 1.23～1.45 |  | 3.18 | 4
93 | Ca(H2PO4) | Calcium orthophosphate,mono- | 1.529
94 | Ca(H2PO4)・2H2O | Calcium orthophosphate,mono- | 1.439
95 | Ca(Mg3Fe)5Si8O22(OH3F)2 | Actinolite | 1.624 |  | 3.23 | 5.5
96 | Ca(OH)2 | Calcium hydroxide | 1.574 |  | 2.2
97 | Ca(PO3)2 | Calcium metaphosphate | 1.588 |  | 3.14
98 | Ca(PO4)2 | Calcium orthophosphate,tri- | 1.629 |  | 2.22
99 | Ca(PO4)2 | Calcium peroxide | 1.895 |  | 2.9
100 | Ca10(PO4)B6H2 | Hydroxyapatite | 1.63
101 | Ca2(P2O7) | Calcium pyrophosposphate | 1.585 |  | 3.09
102 | Ca2O3 | Galloum oxide;sesqui-(a) | 1.92 |  | 3.34
103 | Ca3Al2O6(or)3CaO・Al2O3 | Calcium trialuminate | 1.71
104 | CaAl2O4(or)CaO・Al2O3 | Calcium aluminate | 1.643 |  | 3.04
105 | CaAl2Si2O3(or)CaAl2O3・2SiO3 | Calcium natural anorthite | 1.583 |  | 2.76 | 6.3
106 | CaC2 | Calcium carbide | 1.75 |  | 2.22
107 | CaCl2 | Calcium chloride | 1.52
108 | CaCl2・6H2O | Calcium chloride,hexahydrate | 1.417 |  | 2.7
109 | CaCO2 | Calcium Carbonate | 1.48 | 0.01 | 2.83
110 | CaCO2 | Calcium Carbonate | 1.58 |  | 2.83
＊記載の数値は参考値です。
固体の屈折率
〔 ３ ／ 12 〕
No. | 名称（１） | 名称（２） | 屈折率 | 吸収 | 密度 | 硬度
111 | CaCO2 | Calcium Carbonate | 1.61 |  | 2.71
112 | CaCO3 | Calcium carbonate(col) | 1.681 |  | 2.71
113 | CaCO3 | Calcium carbonate(col) hexahydtate | 1.535 |  | 2.71
114 | CaCO3 | Calcium carbonate(col) natural calcite | 1.658～1.486 |  | 2.71 | 3
115 | CaCO3 | Calcium carbonate(other) | 1.66 |  | 2.71
116 | CaCO3 | Calcium carbonate(other) | 1.486 |  | 2.71
117 |  | Aragonite | 1.531 |  | 2.83 | 3.5
118 | CaCO3MgCO3 | Calcium magnesium carbonate | 1.681
119 | CaCO3MgCO3 | Calcium magnesium carbonate natural dolomite | 1.502 |  | 2.86 | 3.5
120 | 3CaOMgOSiO2 | Calcium magnesium silicate;natural mervnite | 1.708
121 | CaF2 | Calcium fluoride;natural fluorite | 1.434 |  | 3.18
122 | CaHPO4・2H2O | Calcium orthophosphate,di-;natural brushite | 1.557
123 | Ca2MgSi2O7 | Akermanite | 1.6332 |  | 2.94 | 5.5
124 | CaO | Calcium oxide;Lime;calcia | 1.838 |  | 3.34
125 | CaO・MgO・2SiO2 | Calcium magnesium metasilicate | 1.665
126 | CaO・MgO・2SiO2 | Calcium magnesium metasilicate natural diopside | 1.817 |  | 3.3 | 6
127 | CaS | Oldhamite | 2.137 |  | 2.59 | 4
128 | CaSO4 | Calcium sulfate;natural anhydrite | 1.569 |  | 2.96 | 3.5
129 | CaSO4 | Calcium sulfate;soluble anhydrite | 1.505 |  | 2.96
130 | CaSO4・2H2O | Calcium sulfate,dihydrate | 1.521 |  | 2.96
131 | CaTiO3 | Perovskite | 2.34 |  | 3.98 | 5.5
132 | CaWO4 | Scheelite | 1.92 |  | 6.06 | 4.8
133 | Cd | Cadmium | 1.13 |  | 8.65 | 2
134 | CdF2 | Cadmium fluoride | 1.56 |  | 6.33
135 | CdO | Cadmium oxide | 2.49 |  | 8.15
136 | CdS | Cadmium sulfide;natural greenokite | 2.51 |  | 4.8 | 3.3
137 | CdSiO3 | Cadmium metasilicate | 1.739 |  | 5.1
138 | 3CdSO4・8H2O | Cadmium sulfate,hydrate | 1.565 |  | 4.69
139 | Ce | Cerium |  |  | 6.77
140 | CeF3 | Cerium fluoride | 1.63 |  | 6.158
141 | CeF4・2H2O | (Ⅳ)fluoride | 1.614 |  | 6.157
142 | CeFCO3 | carbonate,fluoride;natural bastnaesite | 1.717
143 | Ce2(MoO4)3 | Celite セライト（Celite®）珪藻土 | 1.98
144 | Ce2(MoO4)3 | (Ⅲ)molybdate | 2.019
145 | CeO2 | Cerium Dioxide | 2.1～2.2 |  | 6.2
146 | CePO4 | (Ⅲ)orthophosphate;natural monazite | 1.795
147 | Co | Cobalt |  |  | 8.9 | 5
148 | Co(C2H3O2)・4H2O | (Ⅱ)acetate | 1.54 |  | 1.705
149 | Co(HO3)2・6H2O | (Ⅱ)nitrate | 1.55 |  | 3
150 | CoCl2・H2O | (Ⅱ)chloride dihydrate | 1.6 |  | 2.477
151 | CoSO4・7H2O | (Ⅱ)sulfate,helptahydrate;naturalzalbiegerite | 1.47 |  | 2.22
152 | NH4[Co(NH3)2(NO2)4] | Cobalt ammonium cobaltate tetra-nitrodiamine | 1.7 |  | 1.71
153 | CoSe | Cobalt selenate | 1.52 |  | 7.05
154 | Cr | Chromium | 2.4 |  | 7.15 | 8.5
155 | Cr2(SO4)3・8H2O | (Ⅲ)sulfate | 1.56 |  | 3.1
156 | Cr2O3 | (Ⅲ)oxide;sesqui | 2.24 | 0.07 | 4.89
157 | Cr2O3 | (Ⅲ)oxide;sesqui | 2.55 |  | 2.7
158 | CrPO4・6H2O | (Ⅲ)orthophosphate | 1.56 |  | 2.15
159 | Cs | Cesium |  |  | 6.77 | 2.5
160 | CsBO | Cesium borohydride natural aragonite | 1.49 |  | 3.7
161 | Cs2SeO4 | selenate | 1.59
162 | Cs2SO4 | Cesium sulfate | 1.56 |  | 4.25
163 | CsAl(SO4)2・12H2O | Cesium aluminum sulfate | 1.45
164 | CsBr | Cesium bromide | 1.69 |  | 4.11
165 | CsCl | Cesium mono-chloride | 1.64 |  | 3.988
＊記載の数値は参考値です。
固体の屈折率
〔 ４ ／ 12 〕
No. | 名称（１） | 名称（２） | 屈折率 | 吸収 | 密度 | 硬度
166 | CsF | Cesium fluoride | 1.477 |  | 4.64
167 | CsI | Cesium iodide | 1.78 |  | 4.51
168 | CsSO4FeSO2・6H2O | Cesium iron(Ⅱ)sulfate | 1.56
169 | Cu | Copper | 0.6～3.6 | 1 | 8.92
170 | CuBr | Copper bromide | 2.117 |  | 4.71
171 | CuCl | Nantokite | 1.974 |  | 4.14 | 2.5
172 | Cu(C2H3O2)2・H2O | Copper (Ⅱ)acetate;natural verdigris | 1.545
173 | Cu(ClO4)2 | Copper perchlorate | 1.495
174 | Cu2O | Copper (Ⅰ)oxide;natural cuprite | 2.705 |  | 6 | 3.8
175 | CuCO3 | Copper (Ⅱ)carbonate | 1.655 |  | 4
176 | CuCO3Cu(OH)2 | Copper (Ⅱ)carbonate-basic;natural malachite | 1.875 |  | 4.05 | 3.8
177 | 2CuCO3Cu(OH)2 | Copper (Ⅱ)carbonate-basic;natural azuride | 1.73 |  | 3.77 | 3.8
178 | CuCl(or)Cu2Cl2 | Copper (Ⅰ)chloride(ous) | 1.495 |  | 3.4
179 | CuCl(or)Cu2Cl2 | Copper (Ⅰ)chloride(ous)natural nantokite | 1.93
180 | CuCl2・2H2O | Copper (Ⅱ)chloride dihydrate;natural eriochaleite | 1.644
181 | CuI | Marshite | 2.346 |  | 5.67 | 2.5
182 | CuO | Copper (Ⅱ)oxide;natural tennurite | 2.63 | 8.5 | 6
183 | CuS | Copper (Ⅱ)sulfate;natural covellite Chhalcocite | 1.45 | 8 | 5.6 | 2.8
184 |  | Covellite |  |  | 4.8 | 1.8
185 |  | Digenite |  |  | 5.55 | 2.8
186 | CuSO4 | Copper (Ⅱ)sulfate | 1.733 |  | 5.6
187 | CuSO4・5H2O | Chalcanthite | 1.514 |  | 2.29 | 2.5
188 | CuSO4・3Cu(OH)2 | Copper (Ⅱ)sulfate;natural brochantite | 1.771 |  | 3.79 | 3.8
189 | Cu2SO4 | Copper (Ⅰ)sulfate | 1.724 |  | 3.84
190 | Cu2SO4・5H2O | Copper (Ⅰ)sulfate | 1.53
191 | EuＯ | Europium Oxide | 1.98 |  | 7.42
192 | Fe | Iron | 2.36 |  | 7.87
193 | FeAsO4・2H2O | Iron (Ⅲ)orthoarsenate;natural scorodite | 1.765 |  | 3.28 | 3.8
194 | FeCl2 | Iron (Ⅱ)chloride;natural lawrencite | 1.567 |  | 3.16
195 | Fe(ClO4)2・6H2O | Iron (Ⅱ)perchlorate hexahydrate | 1.493 |  | 2.85
196 | FeCO3 | Iron (Ⅱ)carbonate;natural siderite | 1.875 |  | 3.9 | 4.3
197 | FeF | Iron fluoride | 1.514 |  | 4.09
198 | FePO4・2H2O | Strengite | 1.707 |  | 2.87 | 4
199 | FeO | Iron (Ⅱ)oxide | 2.32 |  | 6
200 | FeO(OH) | Iron hydroxide;natural goethite | 2.26 |  | 4.3 | 5.3
201 | Fe2O3 | Iron (Ⅲ)oxide hematite | 2.94 |  | 5.25 | 6
202 | Fe2O3 | Meghemite | 2.63 |  | 4.88 | 7.8
203 | Fe3O4 | Iron (Ⅲ)oxide magnetite | 2.42 |  | 5.17
204 | ＦeS2 | Marcasite、 Pyrite |  |  | 5.02 | 6.3
205 | Fe2SO4・7H2O | Iron (Ⅱ)sulfate,helptahydrate;natural melanterite | 1.471 |  | 1.89 | 2
206 | Fe2(SO4)3 | Iron (Ⅲ)sulfate | 1.814 |  | 3.1
207 | FeSO4・4H2O | Iron (Ⅱ)dulfate,tetra-hydrate | 1.533 |  | 3
208 | FeSO4・5H2O | Iron (Ⅱ)sulfate,pentahydrade;natural siderotil | 1.526 |  | 1.875
209 | Fe2SiO4 | Fayalite | 1.827 |  | 4.3 | 6.5
210 | Fe(TaO3)2 | Iron tantalate;natural tapiolite | 2.27 |  | 7.9 | 6.3
211 | FeWO4 | Iron tungstate;natural ferberite | 2.4 |  | 7.51 | 4.3
212 | GaAs | Gallium Arsenide | 3.34 |  | 5.32
213 | Ga2O3 | Gallium Oxide | 1.45～1.92 |  | 5.3176
214 | GdF3 | Germanium fluoride | 1.59
215 | Gd2O3 | Gallium Oxide | 1.96 |  | 4.77
216 | Ge | Germanium | 3.07 |  | 5.327
217 | GeBr4 | Germanium bromide,tetra- | 1.626 |  | 3.69
218 | GeO | Germanium oxide,di-(soluble) | 1.65 |  | 4.177
219 | HfF4 | Hafnium fluoride | 1.56
220 | Hg | Mercury | 1.8 |  | 13.5
＊記載の数値は参考値です。
固体の屈折率
〔 ５ ／ 12 〕
No. | 名称（１） | 名称（２） | 屈折率 | 吸収 | 密度 | 硬度
221 | HgCl2 | Mercury dichloride | 1.8 |  | 5.6
222 | Hg2Cl2 | Calomel | 1.973 |  | 7.16 | 1.5
223 | HgI2 | Mercury Iodide | 2.5 |  | 7.7
224 | HgO | Montroydite | 2.37 |  | 11.14 | 2.5
225 | HgS | Mercury Salfate (cinnabar) | 2.95 |  | 8.17 | 2.3
226 | HgS | Metacinnabar |  |  | 7.7 | 3
227 | K | Potassium | 0.07 |  | 0.862
228 | KAl(SO4)2・12H2O | Potassium aluminum sulfate;natural kalinite | 1.454 |  | 2.15 | 2.8
229 | KAlSi2O6 | Potassium aluminum metasilicate;natural leucite | 1.508 |  | 2.49 | 5.8
230 | KAlSiO3(or)K2O・Al2O3・6SiO2 | Potassium aluminosilicate |  |  | 2.56
231 | KAlSiO4 | Potassium aluminum orthosilicate;natural Kaliophilite | 1.532 |  | 2.61 | 6
232 | KB | Potassium meta borate | 1.45 |  | 2.3
233 |  | Potassium nitrate;Saltpeter | 1.335
234 | KBr | Potassium bromide | 1.559 |  | 2.74
235 | KCN | Potassium cynate | 1.41 |  | 1.55
236 | K2C2O4・H2O | Potassium oxalate | 1.44
237 | K2CH2(SO3)2 | Potassium methionate;potassium disulfonate | β1.539
238 | K2CO・2H2O | Potassium carbonate,dihydrate | 1.38 |  | 2.29
239 | K2CO3 | Potassium carbonate | 1.531
240 | 2K2CO3・3H2O | Potassium carbonate,trihydreate | 1.38
241 | K2CaMg(SO4)4・2H2O | Potassium calcium magnesium-sulfate;polyhalite | 1.548 |  | 2.77 | 3
242 | KCl | Potassium chloride:natural sylvite | 1.49 |  | 1.49 | 2
243 | KClO3 | Potassium chlorate | 1.409 |  | 2.32
244 | KClO3 | Potassium chlorate | 1.524 |  | 2.52
245 | KClO4 | Potassium perchlorate | 1.471
246 | KCl・CaCl | Potassium calcium chloride;chlorcalcite | 1.52
247 | 4KCl・MnCl2 | Potassium manganese chloride;chloromanganokalite | 1.5
248 | 3KCl・NaCl・FeCl2 | Potassium iron chloride(Ⅱ);Rinneite | 1.589
249 | K2CrO1 | Potassium dichromate | 1.738 |  | 2.73
250 | K2CrO4 | Potassium chromate;nattarapacaite | 1.74 |  | 2.68
251 | KF | Potassium fluoride | 1.363 |  | 2.48
252 | KFe(SO4)3・12H2O | Potassium iron sulfate | 1.452 |  | 2.33
253 | KH2AsO4 | potassium arsenate | 1.567
254 | KHC2O4 | Potassium oxalate,hydrogen | 1.382
255 | KHC2O4・H2C2O4・2H2O | Potassium oxakate,tetra | 1.56
256 | KHC4H4O6 | Potassium d-tareate,hydrogen | 1.511
257 | KHC4H4O6 | Potassium d-tareate,hydrogen | 1.55
258 | KHC4H4O6 | Potassium d-tareate,hydrogen | 1.59
259 | KHCO3 | Potassium carbonate,hydrogen | 1.482
260 | KH2PO4 | Potassium phosphate | 1.509
261 | KHSO4 | Potassium sulfate,hydrogen;misenite;natural mercallite | 1.48 |  | 2.31
262 | KHSi2O5 | Potassium disilicate | 1.48
263 | Kl | Potassium iodide | 1.677 |  | 3.12
264 | KI | Potassium Iodide | 1.64～1.677 |  | 3.12
265 | KIO3 | Potassium Iodide | 1.64～1.83 |  | 3.89
266 | KIO4 | Potassium Iodide | 1.62
267 | KMnO4 | Potassium permanganate | 1.59
268 | 2MnSO4 | Potassium manganese sulfate;manganolongbeinite | 1.57
269 | KNCS | Potassium thiocynate | 1.66
270 | KNO3 | Potassium nitrate | 1.505 |  | 2.11
271 | KNbO3 | Potassium Niobate | 2.248 |  | 4.26 | 4.5
272 | K2SO4 | Ａｒｅａｎｉｔｅ | 1.49 |  | 2.66
273 | K2SO4・Fe2(SO4)3・24H2O | Potassium iron sulfate(Ⅲ);natural krausite | 1.482
274 | K2SO4・FeSO4・6H2O | Potassium iron sulfate(Ⅱ) | 1.476
275 | K2SO4・MgSO4・4H2O | Potassium magnesium sulfate;natural leonite | 1.483
＊記載の数値は参考値です。
固体の屈折率
〔 ６ ／ 12 〕
No. | 名称（１） | 名称（２） | 屈折率 | 吸収 | 密度 | 硬度
276 | KSbC4H4O7・1/2H2O | Potassium antimony tartrate | 1.62
277 |  | Potassium aluminosilicate natural orthcase | 1.518
278 |  | Potassium aluminosilicate natural microline | 1.522 |  | 2.56 | 6.3
279 |  | Potassium aluminosilicate mica;natural muscovite | 1.551 |  | 2.83 | 2.8
280 | K2Si2O5 | Potassium disulicate | 1.502
281 | K2Si2O5 | Potassium disulicate | 1.513
282 | K2SiO3 | Potassium metasilixate- | 1.502
283 | K2SiO3 | Potassium metasilixate- | 1.528
284 | K2SiO9・H2O | Potassium telrasilicate- | α1.495
285 | K2SiO9・H2O | Potassium telrasilicate- | β1.535
286 | La2O3 | Lanthanum Oxide | 1.88 |  | 6.51
287 | LaF3 | Lanthanum fluoride | 1.59 |  | 5.9
288 | La2(SO4)3・9H2O | Lanthanum sulfate,hydrate | 1.564 |  | 5
289 | Li | Lithium |  |  | 0.534
290 | LiBr | Lithium bromide | 1.783 |  | 3.465
291 | Li2CO3 | Lithium cabonate | 1.42 |  | 1.119
292 | Li2SiF6・2H2O | Lithium fluosilicate | 1.3
293 | LiC2H3O2・2H2O | Lithium acetate | (α)1.43 |  | 1.3
294 | LiC2H3O2・2H2O | Lithium acetate | (β)1.54 |  | 1.3
295 | LiCl | Lithium chloride | 1.662 |  | 2.07
296 | LiClO4・3H2O | Lithium oxychloride | 1.4832 |  | 2.11
297 | LiF | Lithium fluoride | 1.39 |  | 2.04
298 | LiI | Lithium iodide | 1.955 |  | 4.06
299 | LiIO3 | Lithium oxyiodide | 1.8875 |  | 4.502
300 | LiNbO3 | Lithium naiovate | 2.3 |  | 4.64 | 5
301 | LiO2 | Lithium oxide | 1.64 |  | 2.013
302 | LiOH | Lithium hydroxide | 1.46 |  | 1.45
303 | LiTaO3 | Lithium Tantalate | 2.18 |  | 7.46 | 5.5
304 | LiSO4・H2O | Lithium Sulfate | 1.46 |  | 2.56
305 | Lu2O3 | Lutetium oxide | 1.9349 |  | 8.7
306 | meta HBO2 | Boric Acid | 1.62 |  | 2.18
307 | Mg | Magnesium | 0.4-4.6 |  | 1.74
308 | MgAl2O4 | Magnesium aluminate;natural spinel | 1.723
309 | Mg(C2H3O2)2・4H2O | Magnesium acetate,tetrahydrate | 1.4 |  | 1.45
310 | MgCO3 | Magnesium carbonate;natural magnesite | 1.515 |  | 3.05 | 4
311 | MgCO3・3H2O | Magnesium carbonate:natural nesquehonite | 1.495
312 | MgCO3・5H2O | Magnesium carbonate;natural lansfordite | 1.456
313 | 3MgCO3・Mg(OH)2・3H2O | Magnesium carbonate | 1.58
314 | 3MgCO3・Mg(OH)2・3H2O | Magnesium carbonate;natural hydromagnesite | 1.527
315 | MgCl2 | Magnesium chloride | 1.675 |  | 2.325
316 | MgCl2・6H2O | Magnesium chloride;natural bishofite | 1.495 |  | 1.56
317 | MgF2 | Magnesium fluoride Sellaite | 1.38～1.4 |  | 3.15 | 5
318 | MgO | oxide;natural periclase | 1.73 |  | 3.6 | 5.5
319 | Mg(OH)2 | Magnesium hydroxide;natural brucite | 1.559 |  | 2.37 | 2.5
320 | Mg(OH)2 | Magnesium Hydroxde | 1.57 | 0.01
321 | MgS | Magnesium sulfide | 2.271
322 | MgSO3・6H2O | Magnesium sulfide | 1.511
323 | MgSO4・7H2O | Magnesium sulfate;natural epsomite | 1.433
324 | MgSO4・H2O | Magnesium sulfate;natural kieserite | 1.523
325 | Mn | Manganese | 2.5-4.0 |  | 7.47 | 6
326 | MnCO3 | Rhodochrosite | 1.597 |  | 3.7 | 3.8
327 | MnF2 | mangane fluoride | 1.472 |  | 3.98
328 | Mn(OH)2 | Mangane (Ⅱ)hydroxide;natural pyrochroite | 1.723 |  | 3.26 | 2.5
329 | Mn(TaO3)2 | Mangane (Ⅱ)tantalate | 2.22
330 | Mn2P2O7 | Mangane (Ⅱ)pyrophosphate | 1.695 |  | 3.71
＊記載の数値は参考値です。
固体の屈折率
〔 ７ ／ 12 〕
No. | 名称（１） | 名称（２） | 屈折率 | 吸収 | 密度 | 硬度
331 | Mn3O4 | Mangane (Ⅱ,Ⅲ)oxide;natural hausmannite | 2.46 |  | 4.84 | 5.5
332 | MnO(OH) | Mangane (Ⅲ)hydroxide;magnanite | 2.24 |  | 4.3
333 | MnO2 | Pyrolusite |  |  | 5.08 | 6.3
334 | MnS | Mangane (Ⅱ)sulfide;natural alabandite | 2.7 |  | 4
335 | MnS | Alabandite |  |  | 3.3 | 3.8
336 | MnSiF6・6H2O | Mangane fluosilicate | 1.357
337 | MnSiO3 | Mangane (Ⅱ)matasilicate;natural rhodonite | 1.733 |  | 3.48
338 | MnSO4・5H2O | Mangane (Ⅱ)sulfate,pentahydrate | 1.495 |  | 2.26
339 | MnSO4・H2O | Mangane (Ⅱ)sulfate;natural szmikite | 1.562 |  | 2.75
340 | (NH4)2Mn2(P2O7)2 | manganese violetﾐﾈﾗﾙﾊﾞｲｵﾚｯﾄ | 1.7
341 | MnWO4 | Huebnerite | 2.17 |  | 7.2 | 4.3
342 | MoS2 | Molybdenite |  |  | 5.06 | 1.3
343 | MsSO4 | Magnesium sulfate | 1.568 |  | 2.66
344 | NH4H2AsO4 | Ammonium dihydrogen arsenate | 1.578
345 | NH4H2PO4 | Ammonium phosphate | 1.52
346 | Na | Sodium | 4.22 |  | 0.971
347 | NaAl(SO4)2・12H2O | Sodium alumina sulfate | 1.439 |  | 1.61
348 | NaAlO2 | Sodium metaaluminate | 1.566 |  | 4.63
349 | NaAｌSi | Sodium Aluminum Silicate | 1.54 | 0.01
350 | NaAlSi3O8 | Sodium alumina trisilicate;natural albite | 1.525
351 |  | Albite | 1.527 |  | 2.63 | 6.3
352 | Na3AsS4・8H2O | Sodium thioarsenate | β1.680
353 | NaBH4 | Sodium borohydride | 1.542 |  | 1.07
354 | Na2B4O7 | Sodium tetraborate | 1.5
355 | NaB4O7・10H2O | Sodium tetraborate,decabydrate;Borax | 1.477
356 | NaBr | Sodium bromide | 1.64 |  | 3.2
357 | NaBrO4 | Sodium bromide | 1.61 |  | 3.34
358 | NaC2H3O2 | Sodium acetate | 1.464 |  | 1.528
359 | Na2CO3 | Sodium carbonate | 1.535 |  | 2.54
360 | Na2CO3・10H2O | Sodium carbonate,decahydrate;washing Soda | 1.405 |  | 1.46
361 | Na2CO3・H2O | Sodium carbonate,morlohydrate;thermonatrite | 1.506 |  | 2.25
362 | NaCl | Sodium chloride | 1.53 |  | 2.17
363 |  | Halite | 1.544 |  | 2.17 | 2
364 | NaClO4 | Sodium perchlorate | 1.46
365 | NaCN | Sodium common salt;natural halite | 1.452 |  | 1.12
366 | NaF | Sodium fluoride、 Villiaumite | 1.32 |  | 2.78 | 2.3
367 | NaF3 | Sodium fluoride | 1.61 |  | 2.47
368 | Na4Fe(CN)6・10H2O | Sodium ferrocyanate;yellow prussiate of soda | 1.519 |  | 1.46
369 | NaFe(SiO3)2 | Aegirine | 1.763 |  | 3.58 | 6
370 | NaHC4H4O6 | Sodium d-tartste,hydrogen | 1.53
371 | NaH2PO4・2H2O | Sodium dihydrogen phosphate | 1.44
372 | Na2HPO4・7H2O | Sodium hydrogen phosphate | 1.44 |  | 1.71
373 | NaI | Sodium iodide | 1.774 |  | 3.67
374 | NaNO3 | Sodium nitrate;soda niter | 1.587 |  | 2.17
375 | Na7O・Al2O3・2SiO2 | Sodium alumina;natural nephelite | 1.537 |  | 4.63
376 | Na3PO4・12H2O | Sodium orthophosphate | 1.446 |  | 1.62
377 | Na4P2O6・10H2O | Sodium hydrophosphate | 1.477
378 | (NaPO3)6 | Sodium metaphosphate,hexa;Graham's salt | 1.482 |  | 2.53
379 | Na2S2O4・2H2O | Sodium dithionate | 1.482
380 | Na2SiF6 | Sodium fluosilicate | 1.312
381 | Na2SO3 | Sodium sulfate | 1.564 |  | 2.7
382 | Na2SO4 | Sodium sulfate,anhydrous | 1.485
383 | Na2SO4・10H2O | Sodium sulfate,decahyrate;Glauber's Snlt;mirabilite | 1.394 |  | 1.46
384 | Na2SO4・MgSO4・4H2O | Sodium magnesium sulfate;natural bloedite | 1.486
385 | 3Na2SO4・Fe(SO4)3・6H2O | Sodium iron sulfate | 1.558
＊記載の数値は参考値です。
固体の屈折率
〔 ８ ／ 12 〕
No. | 名称（１） | 名称（２） | 屈折率 | 吸収 | 密度 | 硬度
386 | (C2H3O)3NaUO2 | Sodium urany acetate | 1.501
387 | NdF3 | Neodymium fluoride | 1.61 |  | 6.51
388 | Nd2O5 | Neodymium oxide | 2.33 |  | 7.24
389 | Nd3(SO4)3・8H2O | Neodymium sulfate | 1.41
390 | Ni | Nickel | 1.8～3.6 |  | 8.908 | 4
391 | NiAs | Niccolite |  |  | 7.77 | 5.3
392 | NiAs2 | Rammelsbergite |  |  | 7.1 | 5.8
393 | NiF2 | Nickel fluoride | 1.52 |  | 4.7
394 | NiO | Nickel oxide,mono-;natural bunsenite | 2.182 |  | 6.72 | 5.5
395 | NiS | Millerite |  |  | 5.5 | 3.3
396 | NiSO4・6H2O | Nickel sulfate | 1.51 |  | 2.07
397 | P4 | Phosphorus white | 2.144 |  | 1.823
398 | Pb | Lead | 2.6 |  | 11.3
399 | PbF2 | Pb fluoride | 1.767 |  | 8.44
400 | Pb(C2H3O2)2・3H2O | Pb acetate,trihydrate;Sugar of Lead | 1.567 |  | 3.25
401 | PbCO3 | Pb carbonate;natural ceruseite | 2.076 |  | 6.6 | 3.3
402 | PbCl2 | Pb chloride;natural cotunite | 2.199 |  | 5.89 | 2.5
403 | PbCrO4 | Pb Crom Ｃｒｏｃｏｉｔｅ | 2.4 |  | 6.12 | 2.8
404 | Pb(NO3)2 | Pb nitrate | 1.782 |  | 4.53
405 | PbO | Pb oxide,mono-;massicot | 2.51 |  | 9.64
406 | PbO | Litharge | 2.535 |  | 9.35 | 2
407 | PbO2 | Pb oxide,di-;plattnerite(Li) | 2.3 |  | 10.05
408 | Pb3O4 | Pb oxide,tri-;plattnerite(Li) Minium | 2.42 |  | 8.92 | 2.5
409 | Pb(PO4)2 | Pb orthophosphate | 1.97 |  | 7.01
410 | PbS | sulfide;natural galena | 3.921 |  | 7.6 | 2.5
411 | PbS2O6・4H2O | Pb dithionate | 1.635 |  | 7.7
412 | PbSO4 | Pb sulfate;natural anglesite | 1.87 |  | 6.29 | 2.8
413 | PbSO4・PbO | Pb sulfate,basic;natural lanarkite | 1.93
414 | PbWO4 | Pb tungstate;natural stolzite | 2.269 |  | 8.46
415 | PbTe | Altaite |  |  | 8.16 | 3
416 | PbTiO2 | Pb Tinanium oxide | 2.7 |  | 7.9
417 | PbWO4 | Raspite | 1.27 |  | 8.46 | 2.8
418 | PbWO4 | Stolzite | 2.19 |  | 8.2 | 2.8
419 | PrF3 | Praseodymium fluoride | 1.62 |  | 6.3
420 | Pr2(SO4)3・8H2O | Praseodymium sulfate,octahydrate | 1.54
421 | Pt | Platinum | 2.9～4.5 |  | 21.4
422 | PtAs2 | Sperrylite |  |  | 10.58 | 6.5
423 | PtS | Braggite |  |  | 10.2
424 | RbBr | Rubidium Bromide | 1.553 |  | 3.35
425 | RbCl | Rubidium chloride | 1.493 |  | 2.76
426 | RbClO4 | Rubidium oxychloride | 1.469 |  | 3.19
427 | RbF | Rubidium fluoride | 1.396 |  | 3.2
428 | RbH2AsO4 | Arsenic acid monorubidium salt | 1.56
429 | RbH2PO4 | Rubidium phoshate | 1.5
430 | RbI | Rubidium iodide | 1.647 |  | 3.55
431 | Rb2SO4 | Rubidium Sulfate | 1.51 |  | 3.6
432 | S2Cl2 | Sulfur chloride,mono | 1.666 |  | 1.62
433 | S6 | Sulfur | 1.957 |  | 2.07 | 2
434 | Sb | Antimony | 3.2～5.0 |  | 6.697 | 3
435 | SbAs | Allemonite |  |  | 6 | 3.5
436 | SbBγ3 | Antimony bromide | 1.74 |  | 4.35
437 | SbCl5 | Antimony chloride,penta | 1.601 |  | 3.14
438 | SCl2 | Sulfur chloride,di | 1.557
439 | SeO2 | Selenium oxide | 1.76 |  | 3.95
440 | Sb2O3 | Antimony oxide,tri | 2.801 |  | 3.44
＊記載の数値は参考値です。
固体の屈折率
〔 ９ ／ 12 〕
No. | 名称（１） | 名称（２） | 屈折率 | 吸収 | 密度 | 硬度
441 | Sb2O3(or)Sb4O4 | Antimony oxide,tri Senarmontite | 2.087 |  | 5.58 | 2.3
442 | Sb2O3(Sb4O4) | Antimony oxide,tri Cervantite | 2.18 |  | 6.64 | 4.5
443 | Sb2O4(or)Sb2O3・Sb2O5 | Antimony oxide,tetra | 2
444 | Sb2S3 | Antimony sulfide,tri- Stibnite | 4.063 |  | 4.56 | 2
445 | Si | Silicon | 4.2 | 0.1 | 2.33 | 7
446 | SiC | Silicon carbide | 2.6 |  | 3.16
447 | SiC | Moissanite | 2.648 |  | 3.16 | 9.5
448 | SiO | Silicon oxide,di-;natural tridymite | 1.469 |  | 2.18
449 | SiO2 | Quartz | 1.54 | 0.01 | 2.648
450 | SiO2 | Silica | 1.45 | 0.01 | 2.533
451 | SiO2 | Silica Sand | 1.53 |  | 2.533
452 | SiO2 | Silicon oxide,di-;natural cristobalite | 1.48 |  | 2.33 | 6.5
453 | SiO2 | Silicon oxide,di-;natural lechatelierite | 1.45
454 | SiO2 | Silicon oxide,di-;natural quarltz | 1.544 |  | 2.65 | 7
455 | SiO2・H2O | Silicon oxide,di-;natural opal | 1.41 |  | 1.9 | 5
456 |  | Glass | 1.5 | 0
457 | SnF3 | Tin Oxide |  |  | 4.78
458 | SnO2 | Tin(Ⅳ)oxide,di-;natural cussiterite | 1.997 |  | 6.85 | 6.5
459 | Sr | Strontium |  |  | 2.64
460 | SrF2 | Strontium flouride | 1.438
461 | Sr(HS)3 | Strontium sulfde,hydro | 2.107
462 | Sr(NO2)・H2O | Strontium nitrite | 1.588 |  | 2.8
463 | SrCl2・2H2O | Strontium chloride,dihydrate | 1.594 |  | 1.96
464 | SrCO3 | Strontium carbonate、 Strontianite | 1.61 |  | 3.5 | 3.5
465 | SrCrO4 | Strontium Chromium oxide | 1.96 |  | 3.9
466 | SrO | Strontium oxide | 1.81 |  | 5.1
467 | SrS | Strontium sulfde | 2.11 |  | 3.7
468 | SrSO4 | Strontium sulfate;natural celestite | 1.622 |  | 3.92 | 3.3
469 | SrTiO3 | Strontium Tinanium oxide | 2.37 |  | 5.1
470 | SrTiO3 | Strontium Titanate | 2.408 |  | 5.117 | 6.5
471 | SrWO4 | Strontium tungsten oxide | 1.86 |  | 6.187
472 | Ta2O5 | Tantalum oxide | 2.16 |  | 10
473 | TbF3 | Tantalum flouride | 1.6 |  | 5
474 | Te | Tellurium | 1.002 |  | 6.25 | 2.5
475 | TeO2 | Tellurium oxide | 2.274 |  | 5.07
476 | ThO2 | Thorianite | 2.2 |  | 10 | 6.5
477 | ThisO4 | Thorite | 1.8 |  | 6.7 | 4.8
478 | Ti | Tinanium |  |  | 4.54 | 6
479 | TiC | Tinanium |  |  | 4.9～5.2
480 | TiCl4 | Tinanium chloride,tetra | 1.61 |  | 1.73
481 | TiO2 | Titanium Dioxide | 2.7 | 0.01 | 4.23
482 | TiO2 | Tinanium oxide,di-;natural brookite | 2.583 |  | 4.23 | 5.8
483 | TiO2 | Tinanium oxide,di-;natural octahedrite anatase | 2.554 |  | 4.23
484 | TiO2 | Tinanium oxide,di-;naturai rutile | 2.616 |  | 4.23 | 6.2
485 | TiO2 | Anatase | 2.488 |  | 4.23 | 5.8
486 | Ti3O5 | Tinanium oxide | 2.3～2.55 |  | 4.486
487 | UO2 | Uraninite |  |  | 11 | 5.5
488 | V | Vanadium | 3.03 |  | 6.11 | 7
489 | V2O5 | Vanadium oxide,pent- | 1.46 |  | 3.35
490 | W | Tungsten | 2.76 | 1 | 19.3 | 7.5
491 | WO3 | Tungsten oxide | 2.2 |  | 7.2
492 | YF3 | Ytrrium fluoride | 1.5 |  | 8.2
493 | Y2O3 | Ytrrium oxide | 1.82～1.93 |  | 9.2
494 | Y2O3 | Ytrrium oxide | 1.87 |  | 9.2
＊記載の数値は参考値です。
固体の屈折率
〔 10 ／ 12 〕
No. | 名称（１） | 名称（２） | 屈折率 | 吸収 | 密度 | 硬度
495 | Y2(SO4)3・8H2O | Ytrrium sulfate,octahydrate | 1.534 |  | 3.3
496 | YbF3 | Ytterbium fluoride | 1.5 |  | 8.2
497 | Yb2O3 | Ytterbium oxide | 1.94 |  | 9.2
498 | Zn | Zinc | 2.4 |  | 7.14 | 2.5
499 | Zn | Zinc White | 2.01
500 | Zn(BrO3)2・6H2O | Zinc bromate | 1.545 |  | 2.57
501 | Zn(C2H3O2)2・2H2O | Zinc acetate,dihydrate | β1.494 |  | 1.735
502 | Zn3(PO4)2・4H2O | Zinc orthophosphate,tetiahydrate α-Hopeite | 1.572 |  | 3.04
503 | Zn3(PO4)2・4H2O | Zinc orthophosphate,tetrahydrate β-Hopeite | 1.574 |  | 3.04
504 | ZnCO3 | Smithsonite | 1.621 |  | 4.4 | 4.3
505 | ZnCl2 | Zinc chloride | 1.681 |  | 2.907
506 | ZnCrO4 | Zinc Chromium Oxide | 1.87 |  | 5.29
507 | ZnF2 | Zinc flouride | 1.495 |  | 4.9
508 | ZnO | Zinc Oxide、 Zincite | 2.02 | 0.01 | 5.6 | 4
509 | ZnO | Zinc Oxide | 2.029 |  | 5.6
510 | ZnO | Zinc Oxide | 2.1
511 | ZnO | Zinc Oxide | 2.4 |  | 1.57
512 | ZnO | Zinc oxide;natural zinsite | 2.008
513 | ZnS | Zinc sulfide,;natural wurtzite | 2.35 |  | 4.09 | 3.8
514 | ZnS | Sphalerite | 2.369 |  | 4 | 3.8
515 | ZnSO4・7H2O | Goalarite | 1.457 |  | 1.97 | 2.3
516 | ZnSe | Zinc selenide | 2.89 |  | 5.65
517 | 2ZnO・SiO2・H2O | Zinc silicate;natural hemimoephite | 1.6
518 | ZnTe | Zinc Teruru | 2.92 |  | 2.9
519 | Zr | Zirconium |  |  | 6.52 | 8
520 | Zr(NO3)4・5H2O | Zirconium nitrate | 1.6
521 | ZrO | Zirconium Oxide | 2.2 | 0.01
522 | ZrO2 | Zirconium oxide;natural baddeleyite | 2.05 |  | 5.7 | 6.5
523 | ZrO2 | Zirconium oxide;natural baddeleyite | 2.17 |  | 5.68
524 | ZrO2TiO2 | ZiO2-TiO2 mixed oxides | 2.1
525 | ZrSiO4 | Zirconium Silicate | 1.92 | 0.1 | 4.6 | 7.5
526 | ZrSiO4 | Zirconium silicate orthsilicate;zirson | 1.92 |  | 4.6
固体の屈折率
〔 11 ／ 12 〕
No. | 名称（１） | 名称（２） | 屈折率 | 吸収 | 密度 | 硬度
1 |  | Garnet ざくろ石 柘榴石 | 1.8 | 0.3
2 | C : 六方晶系 | Graphite グラファイト、石墨、黒鉛 | 2.42 | 10 | 2.2 | 2
3 | Al2Si2O5(OH)4 | Kaolin Clay | 1.65 |  |  | 2
4 | Al2Si2O5(OH)4 | Kaolin Clay | 1.45 | 0.01 | 2.65 | 2.3
5 | Mg2(CO3)(OH)2•3(H2O) | Magnesium carbonate natural artinite | 1.489 |  | 2.01 | 2.5
6 | Mg2(CO3)(OH)2•3(H2O) | Magnesium carbonate basic artinite | 1.534
7 |  | Melamine, MF(Melamine Formaldehyde Resin) | 1.87 |  | 1.47-1.52-1.7
8 | ■■2-3 ■1-0■4■10■2 | Mica(see under Potassium) 雲母（うんも、マイカ） | 1.551 |  | 2.8～3.0 | 2.5～3
9 |  | Polystyrene | 1.59
10 |  | Polyvinyl Alcohol(PVA) | 1.51
11 | PSB | Polystyrene Butadine | 1.518 | 0.01
12 | PSL | Polystyrene Latex | 1.6 | 0
13 | PVC | Polyviny Chloride | 1.535 | 0
14 | PVC-Acetate | Polyviny Chloride Acetate | 1.53 | 0.01
15 |  | Starch、澱粉 | 1.53
＊記載の数値は参考値です。
固体の屈折率
〔 12 ／ 12 〕
No. | 名称（１） | 名称（２） | 屈折率 | 吸収 | 密度 | 硬度
16 |  | Styrene/butadiene(60/40) | 1.56
17 |  | Styrene/butadiene(95/5) | 1.58
18 |  | Styrene/diviny benzene(95/5) | 1.59
19 |  | Sugar(Sucrose) | 1.54
20 |  | talc、タルク | 1.57
21 |  | Urea formaldehyde | 1.43
22 | Silica Sand | けい砂 | 1.53
23 | Silica Powder | 珪石粉 | 1.54
24 | Diatomaceous Earth | ケイソウ土 | 1.46
25 |  | 焼成ケイソウ土 | 1.46
26 |  | 融剤焼成ケイソウ土 | 1.46
27 | Al2O3 2SiO3 2H2O | カオリンクレー | 1.56
28 | Al2O3 2SiO2 | 焼成クレー | 1.62
29 |  | 活性白土 | 1.47
30 | Talc | タルク | 1.57 |  | 2.71 | 1
31 |  | 珪酸マグネシウム | 1.59
32 |  | ジークライト | 1.56
33 | K2O 2Al2O3 6SiO2 2H2O | セリサイト | 1.57
34 | Pyrophylite | ろう石 | 1.57
35 | CaSiO3 | 硅灰石（ワラストナイト） | 1.63
36 | SiO2 | 石英 | 1.45
37 | CaMg(CO3)2 | ドロマイト粉末 | 1.59
38 |  | 焼成ヒル石 | 1.54
39 | Asbestos | 石綿 | 1.52
40 | Chrysotile | 温石綿 | 1.54
41 | Feldspar Powder | 長石粉 | 1.58
42 |  | ゾジウムモンモイトナイト | 1.51
43 |  | ハロサイト | 1.56
44 | Spinel | 尖晶石 | 1.72
45 | CaF2 | ホタル石 | 1.43
46 | Al2O3 | サファイヤサファイア（Sapphire、蒼玉（青玉））は、コランダム | 1.76
47 | Be3Al2Si6O18 | エメラルド緑 emeraldは、ベリル（緑柱石）の一種。翠玉（すいぎょく）、緑玉（りょくぎょく） | 1.97 |  | 2.6-2.8 | ７．５－８
48 | SiO2 | 溶融石英、溶融シリカ、シリカガラス | 1.45
49 | Ge | ゲルマニウム | 3.07
50 |  | メタクリル酸メチル樹脂 methyl methacrylate、PMMA | 1.49 |  | 0.94
51 |  | ポリメタクリル酸メチル、PMMA、アクリル樹脂の代表例 | 1.49
52 |  | ＭＢＳ樹脂 | 1.54
53 |  | 中密度ポリエチエンパウダー | 1.53
54 | HDPEまたはPE-HD | 高密度ポリエチレンパウダーHigh Density Polyethylene | 1.54
55 | TFE | テトラフルオロエチレンTetrafluoroethylene | 1.35
56 | PVC | 塩化ビニル樹脂、polyvinyl chloride | 1.54
57 | PVDC | 塩化ビニリデン樹脂, Poly vinylidene chloride | 1.61
58 | PVAc | 酢酸ビニル樹脂 polyvinyl acetate | 1.46
59 | ＰＣＴＦＥ | 三フッ化エチレン樹脂 Poly Chloro Tri Furuoro Ethylene | 1.42
60 | ＰＴＦＥ | ポリテトラフルオロエチレン polytetrafluoroethylene, テフロン ® (Teflon®) | 1.35
61 | ＦＥＰ | FEP（Fluorinated ethylene propylene copolymer）塗料 | 1.34
62 |  | プラスチックピグメント | 1.59
＊記載の数値は参考値です。