## 耐性リスト
プラスチック耐油性・耐溶剤性・耐薬品性一覧表
[23 empty] | （ | 1 | ／ | 6 | ）
No. |  |  | 塩化ビニル |  | 塩化ビニリデン | ポリビニルアルコール | ポリ酢酸ビニル | ポリスチレン | ＡＢＳ | ポリエチレン | ポリプロピレン | ポリイソブチレン | ポリアミド（ナイロン） | ポリアセタール | メタクリル（アクリル） | ポリカーボネート | フッ素（テフロン） | 酢酸セルロース | 塩素化ポリエーテル | フェノール樹脂 | ユリア | メラミン | フラン | キシレン | エポキシ | 不飽和ポリエステル | ジアリルフタレート
|  |  | 軟質 | 硬質
|  |  | PVC | PVC | PVdC | PVA | PVAc | PS | ABS | PE | PP | PIB | PA | POM | PMMA | PC | PTFE | CA | CP | PF | UF | MF | FF | XR | EP | FRP | DAP
1 | アクリル酸エチル | Ethyl acrylate | × | × | × | × | × |  | × |  |  | × |  |  | × | △ | ◎ | × | ○ | ◎ |  | ○ | ○ | ○
2 | アクリル酸ブチル | Butyl acrylate | × | × | × | × | × | × | × | △ | △ | × |  | ◎ | × | △ | ◎ | × | ○ | ◎ |  | ◎ | ◎ | ◎ | △ | × | ◎
3 | アクリロニトリル | Acrylonitrile | × | △ | × |  |  |  | △ | ○ | [6 empty] | ◎ | bar: PF; FF to XR; FRP
4 | 亜硝酸アンモニウム | Ammonium nitrite | ○ | ◎ | ◎ |  |  |  | ◎ | ◎ | ◎ | ◎ | ○ |  |  |  | ◎ | bar: CP to PF; FF to FRP
5 | アスファルト | Asphalt | ◎ | ◎ | ◎ | ◎ | ◎ | ◎ | ◎ | ◎ | ◎ | ◎ | ◎ | ◎ | ◎ | ◎ | ◎ | bar: CA to DAP
6 | アセチレン | Acetylene | ◎ | ◎ | ◎ | ◎ | ◎ | ◎ | ◎ | ◎ | ◎ | ◎ | ◎ | ◎ | ◎ | ◎ | ◎ | bar: CA to DAP
7 | アセトアミド | Acetamide | △ | ○ | ○ |  |  |  |  | ○ | ○ | bar: CP to PF; FF to FRP
8 | アセトアルデヒド | Acetaldehyde | △ | ○ | ○ |  |  | △ | △ | ○ | ○ | ○△ | ○△ |  |  |  | ◎○ |  | ◎ | ○ |  |  | ○ | ○ | ○ | ×
9 | アセト酢酸エチル | Ethyl acetoacetate | × | × |  |  |  |  | × |  |  | × |  |  | × | × | ◎ | bar: CP to PF
10 | アセトフェノン | Acetophenone | [6 empty] | ×
11 | アセトン | Acetone | × | × | × | × | × | × | × | △ | △ | × | ○△ | △ | × | × | ◎ | × | ○ | ◎ | × |  | ○ | ○ | × | × | ○△
12 | アニリン | Aniline | × | × | × |  |  | △ |  | △ | △ | × | × |  | × |  | ◎ |  | ◎ | ○ |  |  | △ | △ | △ | △
13 | アニリン染料 | Aniline dyes | ◎ | ◎ |  |  |  |  | △ | ◎ | ◎ | △ | △ |  |  |  | ◎ |  | ◎ | ○ |  |  | ○ | ○ | ○ | △
14 | 亜麻仁油 | Linseed oil | △ | ○ | ○ |  |  |  | ◎ | ◎ | ◎ | ○ | ◎ | ○ | ○ | ◎ | ◎ | bar: CP to DAP
15 | アミルアルコール | Amyl alcohol | △ | ○ | ○ |  |  |  | ○ | ○ | ○ | ○ | ○ |  | × | △ | ◎ |  | ◎ | ◎ |  |  | ◎ | ◎ | ○△ | ○
16 | アミルナフタリン | Amyl naphthalene | [7 empty] | ○ | ○ | [5 empty] | ◎ | bar: PF
17 | 亜硫酸 | Sulfurous acid[10・RT] | ○ | ◎ | ○ |  |  |  | ○ | ◎ | ◎ | ○ | ○ |  |  | ○ | ◎ |  | ◎ | ◎ |  |  | ○ | ◎ | ○△ | ○△
18 | 亜硫酸ガス | Sulfur dioxide | ◎ | ◎ | ◎ | ◎ |  |  | ○ | ○ | ◎ | ○ |  |  | ○ | ○ | ◎ | bar: CP to PF; FF to FRP
19 | 亜硫酸ナトリウム | Sodium sulfite | ○ | ◎ | ◎ | ◎ | ◎ | ◎ | ◎ | ◎ | ◎ | ◎ | ○ | ○ | ○ | ◎ | ◎ |  | ◎ | ○△ |  |  | ◎ | ○ | ◎ | ×
20 | 安息香酸ベンジル | Benzyl benzoate | ○ | ◎ | ○ |  |  |  | × |  |  | × |  |  |  |  | ◎
21 | アンモニアガス | Ammonia gas(冷） | △ | ○ | × |  |  |  | ○ | ◎ |  | ○ | ◎ |  |  |  | ◎ |  | ◎ | ◎ |  |  | ◎ | ◎ | ○ | ×
22 | アンモニアガス | Ammonia gas(熱） | × | △ | × |  |  |  |  | ○△ |  | × | ○△ |  |  |  | ◎ |  | ○ | ◎ |  |  | ○ | ◎ | △ | ×
23 | アンモニア | （無水）Ammonia(anhydrous) | ○ | ○ | × |  |  |  | ○ | ◎ | ◎ | ○ | ◎ |  |  |  | ◎ | bar: CP to PF; FF to FRP
24 | 硫黄 | Sulfur | ○ | ◎ | ◎ | ◎ | ◎ | ◎ | ◎ | ◎ | ◎ | ◎ | ◎ | ◎ | ◎ | ◎ | ◎ | bar: CA to PF; MF to DAP
25 | イソオクタン | Isooctane | × | × | [5 empty] | △ |  | × |  |  | △ |  | ◎ | bar: CP
26 | イソブチルアルコール | Isobutyl alcohol | × | ◎ | ◎ |  |  |  | ○ | ◎ | ◎ | ○ | △ | △ | △ | ○ | ◎ | bar: CP to PF; MF to FRP
27 | イソプロピルアルコール | Isopropyl alcohol | × | ○ | ○ |  |  |  | ○ | ◎ | ◎ | ○ | ○ | △ | × | ○ | ◎ | × | ◎ | ○ |  | ◎ | ◎ | ◎ | △ | ○
28 | イソプロピルエーテル | Isopropyl ether | × | △ | [5 empty] | ○ | ○ | × | ○ |  | × | △ | ◎ | bar: CP
29 | ウイスキー | Whiskey | ◎ | ◎ |  |  |  |  | ◎ | ○ | ◎ | ○△ | × | × | △ | ○ | ◎ |  | ◎ | ◎ |  | ◎ | × | 匂○ | △ | ×
30 | ASTMオイル | No.1 ASTM oil No.1 | △ | ◎ | ○ |  |  |  |  | ○ | ○ |  | ◎ |  |  | ◎ | ◎ | bar: CP to PF; MF to DAP
31 | ASTMオイル | No.2 ASTM oil No.2 | △ | ◎ | ○ |  |  |  |  | ○ | ○ |  | ◎ |  |  | ◎ | ◎ | bar: CP to PF; MF to DAP
32 | ASTMオイル | No.3 ASTM oil No.３ | △ | ◎ | ○ |  |  |  |  | ○ | ○ |  | ◎ |  |  | ◎ | ◎ | bar: CP to PF; MF to DAP
33 | ASTM標準燃料 | A ASTM reference fuel Ａ |  | ◎ | [5 empty] | ○△ | ○△ |  | ◎ |  |  |  | ◎ | bar: CP to PF; MF to XR; DAP
34 | ASTM標準燃料 | B ASTM reference fuel Ｂ |  | ◎ | [5 empty] | ○△ | ○△ |  | ◎ |  |  |  | ◎ | bar: CP to PF; MF to XR; DAP
35 | ASTM標準燃料 | C ASTM reference fuel Ｃ |  | ◎ | [5 empty] | ○△ | ○△ |  | ◎ |  |  |  | ◎ | bar: CP to PF; MF to XR; DAP
36 | 液化石油ガス | (LPG) Liquifide petroleum gas | △ | ○ | ○ |  |  |  | ◎ | ○ | ◎ | × | ◎ | ○ | △ | ◎ | ◎ | bar: CP to PF; MF to FRP
37 | 液体アンモニア | Ammonia liquid | ○ | ◎ | × |  |  |  | ○ | ◎ | ○ | × | ◎ |  |  |  | ◎ |  | ◎ | ◎ |  |  | ○ | ◎ | × | ×
38 | 液体塩素 | Chlorine liquide | × | △ | △ |  |  |  | × | × | × | × | × | × |  | × | ○ |  | ○ | △ | × | × | × | × | × | △ | ×
39 | エタノールアミン | Ethanolamine | × | × | [5 empty] | ○ | ○ | ○ | ○ |  |  | △ | ◎ | bar: CP to PF; FF to FRP
40 | エチルアルコール | Ethyl alcohol（エタノール，アルコール） | × | ○ | ○ |  |  |  | ○△ | ○ | ○ | ○ | ○ |  | × | ○ | ◎ |  | ○ | ◎ |  | ◎ | ◎ | ◎ | △ | ○ | ◎
41 | エチルセルロース | cellulose cellulose | × | ○ | [5 empty] | ◎ | ◎ | × |  |  | × |  | ◎ | bar: CP to PF; FF to FRP
42 | エチルベンゼン | Ethyl benzene | × | × | × | × |  |  | × | × | △ | × |  |  | × | △ | ◎ |  | △ | ◎ |  |  | ◎ | ◎ | × | ×
43 | エチレンオキサイド | Ethylene | × | × |  |  |  |  | × |  | ◎ | × |  |  | × | × | ◎ |  | ◎ | ◎ |  |  | ○ | ◎ | × | ×
44 | エチレングリコール | Ethylene oxide | × | △ |  |  |  |  | ◎ | ◎ | ○ | ◎ | ◎ | ○ |  | ○ | ◎ | bar: CP to PF; MF to FRP
45 | エチレンクロルヒドリン | Ethylene chlorohydrin | × | × |  |  |  |  | × | △ | △ | × | × |  | × | × | ◎ | bar: CP to PF; FF to FRP
46 | エチレンジアミン | Ethylene diamine | × | × |  |  |  |  | × | ○ | ○ | × | ○ |  | × | △ | ◎ | bar: CP to PF; FF to FRP
47 | エピクロルヒドリン | Epichlorohydrine × | × | × |  |  |  |  | × |  |  | × | × |  |  | △× | ◎ | bar: PF
48 | 塩化亜鉛 | Zinc chloride | ◎ | ◎ | ◎ | ◎ | ◎ | ◎ | ◎ | ◎ | ◎ | ◎ | ◎ | ◎ | ◎ | ◎ | ◎ | bar: CP to PF; MF to DAP
49 | 塩化アルミニウム | Aluminum chloride | ○ | ◎ | ◎ | ◎ |  |  | ○ | ◎ | ◎ | ◎ | ○ |  |  |  | ◎ | bar: CP to PF; FF to FRP
50 | 塩化アンモニウム | Ammonium chloride | ◎ | ◎ | ◎ | ◎ | ◎ | ◎ | ◎ | ◎ | ◎ | ◎ | ◎ | ◎ | ◎ | ◎ | ◎ | bar: CA to DAP
51 | 塩化硫黄 | Sulfur chloride |  | ◎ | ◎ |  |  |  |  | ○ | ◎ | ○ |  |  |  |  | ◎ | bar: CP to PF; FF to FRP
52 | 塩化エチル | Ethyl chloride | × | × | × | × | × | × | × | × | △ | × | × | × | × | × | ◎ | × | ◎ | ◎ |  |  | ○ | ◎ | × | ×
53 | 塩化カリウム | Potassium chloride | ◎ | ◎ | ◎ | ◎ | ◎ | ◎ | ◎ | ◎ | ◎ | ◎ | ◎ | ◎ | ◎ | ◎ | ◎ | bar: CA to DAP
54 | 塩化カルシウム | Calcium chloride | ◎ | ◎ | ◎ | ◎ | ◎ | ◎ | ◎ | ◎ | ◎ | ◎ | ◎ | ◎ | ◎ | ◎ | ◎ | bar: CA to DAP
55 | 塩化（第二）水銀 | Marcuric chloride | ○ | ◎ | ◎ | ◎ | ◎ | ◎ | ◎ | ◎ | ◎ | ◎ | ◎ | ◎ | ◎ | ◎ | ◎ | bar: CP to DAP
56 | 塩化第二錫 | Stannic chloride | ○ | ◎ | ◎ | ◎ |  |  | ○ | ◎ | ◎ | × | ○ | ○ | ○ | ○ | ◎ | bar: CP to PF; FF to DAP
57 | 塩化（第二）鉄 | Ferric chloride | ◎ | ◎ | ◎ | ◎ | ◎ | ◎ | ◎ | ◎ | ◎ | ◎ | ◎ | ◎ | ◎ | ◎ | ◎ | bar: CA to DAP
58 | 塩化第二銅 | Copper chloride | ○ | ◎ | ◎ | ◎ | ◎ | ◎ | ◎ | ◎ | ◎ | ◎ | ◎ | ◎ | ◎ | ◎ | ◎ | bar: CA to DAP
59 | 塩化チオニル | Thionyl chloride | × | × |  |  |  |  | × | × | × | × | × |  |  |  | ◎ | CP: ×; PF: ◎; FF: ○; XR: ○
60 | 塩化ニッケル | Nickel chloride | ◎ | ◎ | ◎ | ◎ | ◎ | ◎ | ◎ | ◎ | ◎ | ◎ | ◎ | ◎ | ◎ | ◎ | ◎ | bar: CA to DAP
61 | 塩化バリウム | Barium chloride | ◎ | ◎ | ◎ | ◎ | ◎ | ◎ | ◎ | ◎ | ◎ | ◎ | ◎ | ◎ | ◎ | ◎ | ◎ | bar: CA to DAP
62 | 塩化ベンジル | Benzyl chloride | × | △ |  |  |  |  | × |  |  | × | × |  |  |  | ◎ |  | ○ | ◎ |  |  | ◎ | ◎ | × | ×
63 | 塩化マグネシウム | Magnesium chloride | ◎ | ◎ | ◎ | ◎ | ◎ | ◎ | ◎ | ◎ | ◎ | ◎ | ◎ | ◎ | ◎ | ◎ | ◎ | bar: CA to DAP
64 | 塩化メチル | Methyl chloride | × | × | × | × | × | × | × | × | △ | × | × | × | × | × | ◎ | × | ◎ | ◎ |  | ○ | ○ | ○ | × | ×
65 | 塩酸 | Hydrochloric acid[10・RT] | ○ | ◎ | ◎ | ◎ |  |  | ◎ | ◎ | ◎ | ◎ | ○ |  | ○ | ◎ | ◎ | bar: CP to PF; FF to FRP
[23 empty] | （ | 2 | ／ | 6 | ）
No. |  |  | 塩化ビニル |  | 塩化ビニリデン | ポリビニルアルコール | ポリ酢酸ビニル | ポリスチレン | ＡＢＳ | ポリエチレン | ポリプロピレン | ポリイソブチレン | ポリアミド（ナイロン） | ポリアセタール | メタクリル（アクリル） | ポリカーボネート | フッ素（テフロン） | 酢酸セルロース | 塩素化ポリエーテル | フェノール樹脂 | ユリア | メラミン | フラン | キシレン | エポキシ | 不飽和ポリエステル | ジアリルフタレート
|  |  | 軟質 | 硬質
|  |  | PVC | PVC | PVdC | PVA | PVAc | PS | ABS | PE | PP | PIB | PA | POM | PMMA | PC | PTFE | CA | CP | PF | UF | MF | FF | XR | EP | FRP | DAP
66 | 塩酸 | Hydrochloric acid[20・RT] | ○ | ◎ | ◎ | ◎ |  |  | ○ | ◎ | ◎ | ◎ | △ |  | ○ | ○ | ◎ | bar: CP to PF; FF to FRP
67 | 塩酸 | Hydrochloric acid[20・80] | × | △ | △ | △ | × | × | △ | △ | ○ | △ | × | × | △ | △ | ◎ | × | ○ | ◎ | × | × | ○ | ○ | △ | ○△ | ×
68 | 塩酸 | Hydrochloric acid[38・RT] | △ | ◎ | ◎ | ◎ |  |  | △ | ◎ | ◎ | ◎ | × |  | ○ | △ | ◎ |  | ◎ | ◎ |  |  | ○ | ○ | ○△ | ○△
69 | 塩水 | Salt water | ◎ | ◎ | ◎ | ◎ | ◎ | ◎ | ◎ | ◎ | ◎ | ◎ | ◎ | ◎ | ◎ | ◎ | ◎ | bar: CA to DAP
70 | 塩素ガス | (乾) | △ | ○ | ○ |  |  | ◎ | × | △ | △ | × | × | × | ○ | × | ○ |  | ○ | △ | × | × | × | △ | × | △ | ×
71 | 塩素ガス | (湿) | △ | ○ | ○ |  |  |  | × | △ | △ | × | × | × | △ | × | ○ |  | ○ | △ | × | × | × | × | × | △ | ×
72 | 塩素化溶剤 | Chlorinated solvents | × | × | × | × | × | × | × | × | × | × | × | × | × | × | ◎○ | × | ○ | ◎ |  |  | ○ | ○ | × | ×
73 | 王水 | Aqua regia | × | △ | × | × | × | × | × | × | △ | × | × | × | × | × | ◎ | bar: CA to DAP
74 | オクチルアルコール | Octyl alcohol | × | ○ | ○ |  |  |  | ○ | ○ | ◎ | ○ | △ | △ | △ | ○ | ◎ | bar: CP to PF; MF to DAP
75 | オゾン | Ozone | ○ | ○ | ◎ |  |  |  | △ | △ |  | ○ | × |  | △ |  | ◎ |  | ◎ | △ |  | ○ | ○ | △ | △ | ×
76 | オリーブ油 | Olive oil | △ | ○ | ○ |  |  |  | ◎ | ○ | ○ | × | ◎ |  | ○ | ◎ | ◎ | bar: CP to DAP
77 | オレイン酸 | Oleic acid | △ | ◎ | ◎ | ◎ |  |  | ◎ | △ | ○ | × | ◎ | ○ | × | ○× | ◎ | bar: CP to PF; FF to DAP
78 | 過塩素酸 | Perchloric acid | ○ | ○ | ○ |  |  |  |  | ○ | △ | ○ |  |  |  | ○ | ◎ |  | ◎ | △ |  |  | ◎ | △ | × | ○
79 | 過酸化水素 | Hydrogen peroxide[5・RT] | ○ | ◎ | ◎ |  |  |  | △ | ◎ | ◎ | ◎ |  |  |  | ○ | ◎ | bar: CP; MF to FRP
80 | 過酸化水素 | Hydrogen peroxide[5・50] | ○ | ◎ | ◎ |  |  |  | △ | ○ | ◎ | △ |  |  |  | ○ | ◎ |  | ◎ |  |  | △ | △ | △ | △ | ○
81 | 過酸化水素 | Hydrogen peroxide[30・RT] | ○ | ◎ | ◎ |  |  |  | × | ○ | ◎ | ○ |  |  |  | △ | ◎ | bar: CP; MF to FRP
82 | 過酸化ナトリウム | Sodium peroxide | ○ | ○ | ○ |  |  |  | × | ◎ | ◎ | ◎ | × |  | × | × | ◎ |  | ◎ | × |  |  | ○ | × | ○ | ×
83 | カ性ソーダ | Sodium hydroxide[10・RT] | ○ | ◎ | ◎ | ◎ | ◎ | ◎ | ◎ | ◎ | ◎ | ◎ | ◎ | ◎ | ○ | △ | ◎ |  | ◎ | × |  | ○ | ◎ | ◎ | ◎ | △ | ○△
84 | カ性ソーダ | Sodium hydroxide[30・RT] | ○ | ◎ | ◎ | ◎ | ○ |  | ◎ | ◎ | ◎ | ◎ | ◎ |  | △ | △ | ◎ |  | ◎ | × |  | ○ | ◎ | ○△ | ◎ | △× | ×
85 | カ性ソーダ | Sodium hydroxide[30・70] | × | △ | △ | △ | △ |  | ○△ | ○ | ◎ | ◎ | × |  | △ | × | ◎ |  | ◎ | × |  |  | ◎ | △ | △ | × | ×
86 | ガソリン | Gasoline | × | ○ | ○ |  |  |  | △ | ○ | ○ | × | ◎ | ○ | △ | ◎○ | ◎ | bar: CP to PF; MF to DAP
87 | 過ホウ酸ナトリウム | Sodium perborate | ○ | ◎ | ◎ | ◎ |  | ◎ | ◎ | ◎ | ◎ | ◎ | ◎ | ◎ | ◎ | ○ | ◎ | bar: CP to PF; FF to FRP
88 | 過マンガン酸カリ | Potassium permanganate[5・RT] | ○ | ◎ | ◎ |  |  |  | ◎ | ◎ | ◎ | △ | × |  |  |  | ◎ |  | ◎ | △ |  |  | △ | △ | △ | ○
89 | 過硫酸アンモニウム | Ammonium persulfate | ○ | ◎ | ◎ |  |  |  | ◎ | ◎ | ◎ | ◎ | ◎ |  |  |  | ◎ | bar: CA to PF; FF to FRP
90 | カルビトール | Carbitol | × | △ | ○ |  |  |  |  | ○ |  |  |  |  | × | bar: CP
91 | ギ酸 | Formic acid[25・RT] | △ | ◎ | ◎ | ◎ |  |  | ◎ | ◎ | ◎ | ◎ | △ |  |  | ○ | ◎ | bar: CP to PF; FF to FRP
92 | ギ酸 | Formic acid[50・RT] | × | ◎ | ◎ | ◎ |  |  | ○ | ◎ | ◎ | ◎ | × |  |  | ○ | ◎ | bar: CP to PF; FF to FRP
93 | ギ酸 | Formic acid[90・RT] | × | ○ | ○ | ○ |  |  | △ | ◎ | ◎ | ○ | × |  | × | ○ | ◎ | bar: CP to PF; FF to FRP
94 | キシレン | Xylene | × | × | × | × | × | × | × | ○ | △ | × | ○ | ○ | ○△ | × | ◎ | bar: CP to PF; MF to FRP
95 | 桐(キリ)油 | China wood oil | ○ | ◎ | ◎ |  |  |  | ◎ | ◎ | ◎ | × | ◎ | ◎ | ○ | ◎ | ◎ | bar: CA to DAP
96 | クエン酸 | Citric acid | ○ | ◎ | ◎ | ◎ | ○ | ◎ | ○ | ◎ | ◎ | ◎ | ◎ | ◎ | ◎ | ○ | ◎ | ◎ | ◎ | ◎ |  |  | ◎ | ◎ | ○ | ○ | △
97 | グリース | Grease | × | ○△ | △ |  |  |  | ◎ | △ | △ | × | ○ |  | △ | ◎ | ◎ | bar: CP to PF; FF to DAP
98 | グリセリン | Glycerin | △ | ◎ | ◎ |  |  |  | ◎ | ◎ | ◎ | ◎ | ◎ |  |  | ◎ | ◎ | bar: CP to PF; MF to FRP
99 | グルコース | Glucose | ◎ | ◎ | ◎ | ◎ | ◎ | ◎ | ◎ | ◎ | ◎ | ◎ | ◎ | ◎ | ◎ | ◎ | ◎ | bar: CA to DAP
100 | クレオソート油 | Creosote oil | × | △ | [5 empty] | ◎ |  | × |  |  | × |  | ◎ | bar: CP; FRP
101 | クレゾール | Cresol | △ | ◎ |  |  |  |  | × | ○ | ○ | △ | × |  | × | × | ◎ |  | ◎ | ○ |  |  | ○ | ○ | △ | ×
102 | クロム酸 | Chromic acid[2・70] | ○ | ○ | ○ |  |  | × | × | ○ | ○ | × | × | × | ○ | ○ | ◎ | × | × | ○ |  |  | △ |  | △ | ○
103 | クロム酸 | Chromic acid[5・70] | ○ | ○ | △ |  |  | × | × | ○ | ○ | × | × | × | ○ | ○ | ◎ | bar: CA to PF; FF; EP to FRP
104 | クロム酸 | Chromic acid[10・70] | ○ | ○ | × |  |  | × | × | △ | △ | × | × | × | ○ | △ | ◎ | bar: CA to PF; FF; EP to FRP
105 | クロム酸 | Chromic acid[25・70] | ○ | ○ | × |  |  | × | × | × | × | × | × | × | × | × | ◎ | bar: CA to PF; FF to FRP
106 | クロロアセトン | Chloroacetone | × | × | × | × | × | × | × | × | △ | × |  |  | × | × |  | × | × | ◎ |  |  | ○ | ○ | × | ×
107 | クロロスルホン酸 | Chlorosulfonic acid | × | △ | △ | × | × | × | × | × | × | × | × | × | × | × | ◎ | × | × | ○△ | × | × | × | △ | × | × | ×
108 | クロロトルエン | Chlorotoluene | × | × | × | × | × | × | × | × | △ | × | × | × | × | × | ◎ | × | ○ | ◎ |  |  | ○ | ○ | × | ×
109 | クロロナフタリン | (o-)Chloronaphthalene | × | × | [7 empty] | × |  |  | × | × | bar: CP to PF; FF to FRP
110 | クロロホルム | Chloroform | × | × | × | × | × | × | × | × | × | × | × | × | × | × | ○ | × | ○ | ◎ |  | ○ | ◎ | ○ | △ | ×
111 | ケイ酸エステル | Silicate esters | ○ | ○ | [7 empty] | × | ◎ |  | × | △ | ◎ | bar: CP
112 | ケイ酸エチル | Ethyl silicate | × | △ | [7 empty] | × | ○ |  |  |  | ◎ | bar: CP
113 | ケロシン | Kerosene | ○△ | ○ | ○ |  |  |  | ○ | × | △ | × | ◎ | ◎ | △ | ◎ | bar: CA to CP; UF to FRP
114 | 現像液（ハイポ） | Developing solutions (Hypos) | ○ | ◎ | ◎ | ○ | ○ | ◎ | ◎ | ◎ | ◎ | ○ | ◎ | ◎ | ○ | ◎ | ◎ | bar: CA to PF; MF to FRP
115 | 鉱油 | Mineral oil | △ | ○ | ◎ |  |  |  | ◎ | △ | ○ | × | ◎ | ○ | ○ | ◎ | ◎ | bar: CP to PF; MF to DAP
116 | 酢酸 | Acetic acid[10・RT] | ○ | ◎ | ○ |  |  |  | ◎ | ◎ | ◎ | ◎ | ○ |  | ○ | ◎ | ◎ | bar: CA to PF; FF to FRP
117 | 酢酸 | Acetic acid[50・RT] | × | ◎ | △ |  |  |  | ◎ | ○ | ○ | ○ | △ |  | △ | ◎ | ◎ | ○ | ◎ | ◎ |  |  | ◎ | ◎ | △ | ○
118 | 酢酸 | Acetic acid[50・70] | × | ○△ | × |  |  | △ | △ | △ | △ | △ | △ |  |  | △ | ◎ |  | ◎ | ◎ |  |  | ◎ | ◎ | × | △
119 | 酢酸 | Acetic acid[100・RT] | × | △ | × |  |  |  | × | △ | △ |  | × |  | × | × | ◎ |  | ◎ | ◎ |  |  | ◎ | ◎ | × | △
120 | 酢酸亜鉛 | Zinc acetate | ◎ | ◎ | ◎ | ◎ | ◎ | ◎ | ◎ | ◎ | ◎ | ◎ | ◎ | ◎ | ◎ | ◎ | ◎ | bar: CP to PF; MF to DAP
121 | 酢酸アミル | Amyl acetate | × | × | × | × |  | × | × | △ | △ | × | ◎ |  | × | × | ◎ | × | ◎ | ◎ |  | ◎ | ◎ | ◎ | △ | ×
122 | 酢酸アルミニウム | Aluminum acetate | ◎ | ◎ | ◎ | ◎ | ◎ | ◎ | ◎ | ◎ | ◎ | ◎ | ◎ | ◎ | ◎ | ◎ | ◎ | bar: CA to DAP
123 | 酢酸イソプロピル | Isopropyl acetate | × | × | × | × | × | × | × | △ | △ | × | ◎ | ○ | × | × | ◎ | × | ◎ | ◎ |  |  | ◎ | ◎ | △ | △
124 | 酢酸エチル | Ethyl acetate | × | × | × | × | × |  | × | △ | △ | × | ◎ |  | △ | × | ◎ | × | ○ | ○ |  | ○ | ◎ | ◎ | △ | △ | ○
125 | 酢酸鉛 | Lead acetate | ○ | ◎ | ◎ | ◎ | ◎ | ◎ | ◎ | ◎ | ◎ | ◎ | ◎ | ◎ | ◎ | ◎ | ◎ | bar: CA to DAP
126 | 酢酸カルシウム | Calcium acetate | ◎ | ◎ | ◎ | ◎ | ◎ | ◎ | ◎ | ◎ | ◎ | ◎ | ◎ | ◎ | ◎ | ◎ | ◎ | bar: CA to DAP
127 | 酢酸セロソルブ | Cellosolve,Acetate | × | × | △ | [6 empty] | × | ○ |  | × | △ |  |  | ◎ | ◎ |  |  | ◎ | ◎ | △ | ×
128 | 酢酸ニッケル | Nickel acetate | ○ | ◎ | ◎ | ◎ | ◎ | ◎ | ◎ | ◎ | ◎ | ◎ | ◎ | ◎ | ◎ | ◎ | ◎ | bar: CA to DAP
129 | 酢酸ブチル | Butyl acetate | × | × | × | × | × | × | × | △ | △ | × | ◎ |  | × | × | ◎ | × | ○ | ◎ |  | ◎ | ◎ | ◎ | △ | × | ◎
130 | 酢酸プロピル | Propyl acetate | × | × | × | × | × | × | × | △ | △ | × | ◎ |  | × | △ | ◎ | × | ◎ | ◎ |  |  | ◎ | ○ | × | ×
[23 empty] | （ | 3 | ／ | 6 | ）
No. |  |  | 塩化ビニル |  | 塩化ビニリデン | ポリビニルアルコール | ポリ酢酸ビニル | ポリスチレン | ＡＢＳ | ポリエチレン | ポリプロピレン | ポリイソブチレン | ポリアミド（ナイロン） | ポリアセタール | メタクリル（アクリル） | ポリカーボネート | フッ素（テフロン） | 酢酸セルロース | 塩素化ポリエーテル | フェノール樹脂 | ユリア | メラミン | フラン | キシレン | エポキシ | 不飽和ポリエステル | ジアリルフタレート
|  |  | 軟質 | 硬質
|  |  | PVC | PVC | PVdC | PVA | PVAc | PS | ABS | PE | PP | PIB | PA | POM | PMMA | PC | PTFE | CA | CP | PF | UF | MF | FF | XR | EP | FRP | DAP
131 | 酢酸メチル | Methyl acetate | × | × | × | × | × | × | × | × | △ | × | ◎ | ○ | × | × | ◎ | × | ◎ | ◎ |  | ◎ | ◎ | ◎ | △ | × | ○
132 | サリチル酸 | Salicylic acid | ◎ | ◎ | ◎ |  |  |  |  | ◎ | ◎ | [5 empty] | ◎ | bar: CP to PF; FF to FRP
133 | 酸化ジフェニル | Diphenyl oxide | × | [11 empty] | × |  | ◎ | bar: PF; FF to FRP
134 | 酸洗液 | （硝酸20％＋フッ酸4％）Pickling solution | ○ | ◎ | ◎ |  |  |  | ○ | ◎ | ◎ | ○ | × |  | × | △ | ◎ | bar: CP to PF; FF to DAP
135 | 酸洗液 | （硫酸40％＋硝酸15％）Pickling solution | ○ | ◎ | ◎ |  |  |  | △ | ◎ | ◎ | ○ | × |  | × | △ | ◎ |  | ◎ | ○ |  |  | △ | ○△ | △ | ○△
136 | 酸素 | Oxygen | ◎ | ◎ | ◎ | ◎ | ◎ | ◎ | ◎ | ◎ | ◎ | ◎ | ◎ | ◎ | ◎ | ◎ | ◎ | bar: CA to DAP
137 | 次亜塩素酸 | Hypochlorous acid | ○ | ◎ | ○ |  |  |  | △ | ◎ | ◎ | ○ | × |  | ○ |  | ◎ | bar: CP to PF; FF to FRP
138 | 次亜塩素酸カルシウム | (高度さらし粉)Calcium hypochlorite[20・RT] | ◎ | ◎ | ◎ |  |  |  | ◎ | ◎ | ◎ | △ | × |  |  | ○ | ◎ |  | ◎ | × |  |  | × | × | × | △
139 | 次亜塩素酸ナトリウム | Sodium hypochlorite[5・RT] | ○ | ◎ | ◎ | ○ | ○ |  | ◎ | ◎ | ◎ | ○△ | △ |  | ○ | ○ | ◎ |  | ◎ | × |  |  | × | × | × | ○
140 | 次亜塩素酸ナトリウム | Sodium hypochlorite[5・70] | △ | ○ | △ | △ | × |  | ○△ | ○△ | ○ | △ | × |  | △ | △ | ◎ |  | ◎ | × |  |  | × | × | × | △
141 | シアン化水素酸 | Hydrocyanic acid | ○ | ◎ | ◎ | ◎ |  |  | ◎ | ◎ | ◎ | ◎ |  |  | ○ | ◎ | ◎ | bar: CP to PF; FF to DAP
142 | シアン化銅 | Copper cyanide | ○ | ◎ | ◎ | ◎ | ◎ | ◎ | ◎ | ◎ | ◎ | ◎ | ◎ | ◎ | ◎ | ◎ | ◎ | bar: CA to DAP
143 | シアン化ナトリウム | Sodium cyanide | ◎ | ◎ | ◎ | ◎ | ◎ | ◎ | ◎ | ◎ | ◎ | ◎ | ◎ | ◎ | ◎ | ◎ | ◎ | bar: CA to DAP
144 | ジイソプロピルケトン | Diisopropyl ketone | × | × | × | × | × | × | × | × | △ | × | ○ |  | × | × | ◎ | × | ○ | ◎ |  | ○ | ○ | ◎ | × | ×
145 | JP燃料油 | (1～6)JP fuels | ○△ | ○ | ○ |  |  |  | ○ | △ | △ | × | ○ |  | △ | ○ | ◎ | bar: CP to PF; FF to XR
146 |  |  | × | △ | × | × | × |  | × | × | △ | × | ○ |  |  | △ | ○ |  | ◎ | ○ |  |  | ○ | ○ | × | △
147 | ジエチルセバケート | Diethyl sebacate(DES) | × | △ | [5 empty] | △ | △ | × | ○ |  |  |  | ◎ | bar: CP to PF
148 | ジエチレングリコール | Diethylene glycol | × | ○ | ○ |  |  |  | ○ | ◎ | ◎ | ○ | ○ |  |  | ○ | ◎ | bar: CP to PF; MF to FRP
149 | ジオキサン | Dioxane | × | × |  |  |  |  | × | bar: CP
150 | ジオクチルセバケート | Dioctyl sebacate(DOS) | × | × | [5 empty] | △ | ○ | △ | ◎ | ○ |  |  | ◎ | bar: CP to PF; FF to DAP
151 | ジオクチルフタレート | Dioctylphthalate(DOP) | × | × | ○ |  |  |  |  | ○ | ○ | △ | ◎ | ○ |  |  | ◎ | bar: CP to PF; FF to DAP
152 | シクロヘキサノール | Cyclohexanol | × | × | × |  |  |  | ○ | ○ | ○ | × | ◎ |  | × | ○ | ◎ | bar: CP; FRP
153 | シクロヘキサノン | (アノン)Cyclohexanone | × | × | × | × | × | × | × | △ | △ | × | △ | × | × | × | ◎ | × | △ | ◎ |  |  | ◎ | ◎ | △ | △ | ○
154 | シクロヘキサン | Cyclohexane | × | × | × | × | × | × | ○ | × | △ | × | ◎ |  | × | ◎ | ◎ |  | ◎ | ◎ |  | ○ | ○ | ◎ | × | ×
155 | ジクロロベンゼン | Dichlorobenzene | × | △ | × | × | × | × | × | × | △ | × | × | × | × | × | ◎ | × | ○ | ◎ |  | ○ | ◎ | ◎ | × | △
156 | ジフェニル | Diphenyl | [14 empty] | ◎ | bar: PF; FF to FRP
157 | ジブチルエーテル | Dibutyl ether | × | △ | [5 empty] | × | △ | × | ○ |  | × | △ | ○ |  | ◎ | ◎ |  |  | ○ | ○ | × | ×
158 | ジブチルフタレート | Dibutyl phthalate (DBP) | × | × | ○ |  |  |  | × | ○ | ○ | △ | ◎ |  | △ |  | ◎ |  | ◎ | ◎ |  |  | ◎ | ◎ | ○ | ×
159 | ジベンジルエーテル | Dibenzyl ether | × | △ | [5 empty] | △ | △ | × | ○ |  | × | △ | ○ |  | ◎ | ◎ |  |  | ○ | ○ | × | ×
160 | ジペンテン，リモネン | Dipentene | × | △ |  |  |  |  | × | × |  | × |  |  |  |  | ◎
161 | 脂肪酸 | Fatty acid | ◎ | ◎ | ◎ |  |  |  | ○ | △ | △ | × | ◎ |  | × | ○ | ◎ | bar: CP to PF; FF to FRP
162 | ジメチルアニリン | Dimethyl aniline | × | × |  |  |  |  | × | [5 empty] | × | bar: CP
163 | ジメチルホルムアミド | Dimethyl formamide | × | × | × | × | × | × | × | △ | △ | × | × | × | × | × | ◎○ | × | △× | △ | × |  | △ | △ | × | ×
164 | 重亜硫酸カルシウム | Calcium bisulfite | ◎ | ◎ |  |  |  |  | ○ | ◎ | ◎ | ◎ | ◎ |  |  | ○ | ◎ | bar: CP to PF; FF to FRP
165 | 重亜硫酸ナトリウム | Sodium bisulfite | ○ | ◎ |  |  |  |  | ○ | ◎ | ◎ | ○ | ◎ |  |  |  | ◎ | bar: CP to PF; FF to FRP
166 | 臭化アルミニウム | Aluminum bromide | ○ | ◎ | ◎ |  |  |  | ○ | ◎ | ◎ | ◎ | ○ |  |  |  | ◎ | bar: CP to PF; FF to FRP
167 | 臭化水素酸 | Hydrobromic acid[20・RT] | ○△ | ◎ | ○ | ◎ |  |  | × | ◎ | ◎ | ◎ | △ |  | ○ | ○ | ◎ | bar: CP to PF; FF to FRP
168 | 臭化水素酸 | Hydrobromic acid[20・70] | △ | △ | △ | △ | × | × | × | ○ | ◎ | ○ | × | × | △ | △ | ◎ |  | ◎ | ○ |  |  | △ | ○ | × | △
169 | 臭化水素酸 | Hydrobromic acid[37・RT] | × | ◎ | ◎ | ○ |  |  | × | ◎ | ◎ | ◎ | × |  | ○ | ○ | ◎ |  | ◎ | ○△ |  |  | ○△ | ○△ | △ | △
170 | 重クロム酸カリウム | Potassium dichromate[10・RT] | ◎ | ◎ | ◎ |  |  |  | ◎ | ◎ | ◎ | ◎ |  |  |  | ◎ | ◎ |  | ◎ | ○△ |  |  | ○△ | ○△ | ○△ | ○
171 | シュウ酸 | Oxalic acid | ○ | ◎ | ◎ | ◎ | ◎ | ◎ | ◎ | ◎ | ◎ | ◎ | ◎ | ◎ | ○ | ○ | ◎ | bar: CP to PF; FF to FRP
172 | シュウ酸エチル | Ethyl oxalate | × | △ | [5 empty] | △ |  | × | ◎ |  |  |  | ◎ | bar: CP to PF; FF to XR
173 | 臭素 | Bromine | × | △ | △ | × | × | × | × | × | △× | × | × | × | × | × | ◎ | bar: CP to DAP
174 | 重炭酸ナトリウム | Sodium bicarbonate | ◎ | ◎ | ◎ | ◎ | ◎ | ◎ | ◎ | ◎ | ◎ | ◎ | ◎ | ◎ | ◎ | ◎ | ◎ | bar: CP to PF; MF to DAP
175 | 重硫酸ナトリウム | Sodium bisulfate | ○ | ◎ |  |  |  |  | ○ | ◎ | ◎ | ◎ | ◎ |  |  | ○ | ◎ | bar: CP to PF; FF to FRP
176 | 酒石酸 | Tartaric acid | ○ | ◎ | ◎ | ◎ | ◎ | ◎ | ◎ | ◎△ | ◎ | ◎ | ○ |  | ◎ |  | ◎ | bar: CP to PF; FF to FRP
177 | 潤滑油 | Lubricating ｏｉｌ | △ | ○△ | ○△ |  |  |  | ◎ | △ | ○ | × | ○ | ○ | △ | ◎ | ◎ | bar: CP to DAP
178 | 硝酸 | Nitric acid[10・RT] | ○ | ◎ | ◎ | ◎ | ○ | ○ | ○ | ◎ | ◎ | ◎ | △ | △ | △ | ◎ | ◎ |  | ◎ | ○ | △ |  | ○ | ○ | ○ | ○ | ○
179 | 硝酸 | Nitric acid[10・70] | △ | ○△ | △ | × | × | × | × | ○ | ○ | ○ | × | × | × | ○ | ◎ | bar: CA to UF; FF to DAP
180 | 硝酸 | Nitric acid[30・RT] | △ | ○ | ○ | ○ | × | × | △× | ○ | ○ | ◎ | × | × | × | △ | ◎ | bar: CA to DAP
181 | 硝酸 | Nitric acid[30・70] | × | × | × | × | × | × | × | △ | △ | × | × | × | × | × | ◎ | bar: CA to DAP
182 | 硝酸 | Nitric acid[61.3・RT] | × | △ | × | × | × | × | × | △ | △ | △ | × | × | × | × | ◎ | bar: CA to DAP
183 | 硝酸 | Nitric acid[発煙・RT] | × | △ | × | × | × | × | × | × | × | × | × | × | × | × | ◎ | bar: CA to DAP
184 | 硝酸アルミニウム | Aluminum nitrate | ○ | ◎ | ◎ | ◎ |  |  | ◎ | ◎ | ◎ | ◎ | △ |  |  | ◎ | ◎ | bar: CP to PF; FF to FRP
185 | 硝酸アンモニウム | Ammonium nitrate | ○ | ◎ | ◎ | ◎ | ◎ | ○ | ◎ | ◎ | ◎ | ◎ | ◎ | ○ | ◎ | ◎ | ◎ | bar: CA to PF; FF to FRP
186 | 硝酸鉛 | Lead nitrate | ○ | ◎ | ◎ | ◎ |  |  | ○ | ◎ | ◎ | ◎ | ◎ |  |  | ○ | ◎ | bar: CP
187 | 硝酸カリウム | Potassium nitrate | ◎ | ◎ | ◎ | ◎ |  |  | ◎ | ◎ | ◎ | ◎ | △ |  | ◎ | ○ | ◎ |  | ◎ | ○ |  |  | ○ | ○ | ○△ | ○
188 | 硝酸カルシウム | Calcium nitrate | ◎ | ◎ | ◎ |  |  |  | ◎ | ◎ | ◎ | ◎ | ◎ |  |  | ◎ | ◎ | bar: CA to PF; MF to DAP
189 | 硝酸銀 | Silver nitrate | ○ | ◎ | ◎ | ◎ | ◎ | ◎ | ◎ | ◎ | ◎ | ◎ | ○△ | ○ | ○ | ◎ | ◎ | bar: CP to PF; FF to FRP
190 | 硝酸（第二）鉄 | Ferric nitrate | ◎ | ◎ | ◎ | ◎ |  |  | ◎ | ◎ | ◎ | ◎ | ◎ |  | ○ | ◎ | ◎ |  | ◎ | ○ |  |  | ○ | ○ | ○△ | ○△
191 | 硝酸ナトリウム | Sodium nitrate | ◎ | ◎ | ◎ | ◎ | ◎ | ◎ | ◎ | ◎ | ◎ | ◎ | ◎ | ◎ | ◎ | ◎ | ◎ | bar: CP to DAP
192 | 食塩 | Sodium chloride | ◎ | ◎ | ◎ | ◎ | ◎ | ◎ | ◎ | ◎ | ◎ | ◎ | ◎ | ◎ | ◎ | ◎ | ◎ | bar: CA to DAP
193 | 植物油 | Vegetable oil | △ | ○ | ○ | ○ |  |  | ○ | ◎ | ◎ | × | ◎ | ○ | ○ | ◎ | ◎ | bar: CP to PF; MF to DAP
194 | ショ糖液 | Cane sugar liquors | ○ | ◎ | ◎ | ◎ | ◎ | ◎ | ◎ | ◎ | ◎ | ◎ | ◎ | ◎ | ◎ | ◎ | ◎ | bar: CA to DAP
195 | ショ糖液 | Sucrose solutions | ◎ | ◎ | ◎ | ◎ | ◎ | ◎ | ◎ | ◎ | ◎ | ◎ | ◎ | ◎ | ◎ | ◎ | ◎ | bar: CA to DAP
[23 empty] | （ | 4 | ／ | 6 | ）
No. |  |  | 塩化ビニル |  | 塩化ビニリデン | ポリビニルアルコール | ポリ酢酸ビニル | ポリスチレン | ＡＢＳ | ポリエチレン | ポリプロピレン | ポリイソブチレン | ポリアミド（ナイロン） | ポリアセタール | メタクリル（アクリル） | ポリカーボネート | フッ素（テフロン） | 酢酸セルロース | 塩素化ポリエーテル | フェノール樹脂 | ユリア | メラミン | フラン | キシレン | エポキシ | 不飽和ポリエステル | ジアリルフタレート
|  |  | 軟質 | 硬質
|  |  | PVC | PVC | PVdC | PVA | PVAc | PS | ABS | PE | PP | PIB | PA | POM | PMMA | PC | PTFE | CA | CP | PF | UF | MF | FF | XR | EP | FRP | DAP
196 | シリコングリース | Silicone greases | △ | ○ | [5 empty] | ○ | ○ | × |  |  | △ |  | ◎ |  | ◎ | ◎ |  |  | ◎ | ◎ | ○ | △
197 | シリコン油 | Silicone oils | △ | ○ |  |  |  |  | ○ | ○ | ○ | × |  |  | △ |  | ◎ |  | ◎ | ◎ |  |  | ◎ | ◎ | ○△ | △
198 | 酢 | Vinegar | ○ | ◎ | ◎ | ◎ |  | ◎ | ◎ | ◎ | ◎ | ◎ | ○ | ○ | ◎ | ◎ | ◎ | bar: CP to DAP
199 | 水銀 | Marcury | ◎ | ◎ | ◎ | ◎ | ◎ | ◎ | ◎ | ◎ | ◎ | ◎ | ◎ | ◎ | ◎ | ◎ | ◎ | bar: CA to DAP
200 | 水酸化アンモニウム | (アンモニア水)Ammonium hydroxide | ○ | ◎ | ◎ |  |  |  | ◎ | ◎ | ◎ | ◎ | ◎ |  | ○ |  | ◎ | bar: CP to PF; FF to FRP
201 | 水酸化カリウム | Potassium hydroxide | ◎ | ◎ | ◎ | ◎ | ◎ |  | ◎ | ◎ | ◎ | ◎ | ◎○ | ○ | △ | × | ◎ |  | ◎ | × |  |  | ◎ | △ | ◎ | △×
202 | 水酸化カルシウム | Calcium hydroxide | ◎ | ◎ | ◎ | ◎ | ◎ | ◎ | ◎ | ◎ | ◎ | ◎ | ◎ | ◎ | ◎ | ◎ | ◎ | bar: CA to DAP
203 | 水酸化バリウム | Barium hydroxide | ◎ | ◎ | ◎ | ◎ | ◎ | ◎ | ◎ | ◎ | ◎ | ◎ | ◎ | ◎ | ◎ | ◎ | ◎ | bar: CA to DAP
204 | 水酸化マグネシウム | Magnesium hydroxide | ◎ | ◎ | ◎ | ◎ | ◎ | ◎ | ◎ | ◎ | ◎ | ◎ | ◎ | ◎ | ◎ | ◎ | ◎ | bar: CA to DAP
205 | 水蒸気 | Steam[150℃以下] | × | × | × | × | × | × | × | △ | △ | ◎ | × | △ | × | △ | ◎ | × | ◎ | ◎ | × | ◎ | ◎ | ◎ | ○△ | ○△ | ◎
206 | 水蒸気 | Steam[150℃以上] | × | × | × | × | × | × | × | × | △ | × | × | × | × | △ | ◎ | × | ○ | ◎ | × | ○ | ◎○ | ◎ | △ | △ | ○
207 | 水素 | Hydrogen | ◎ | ◎ | ◎ | ◎ | ◎ | ◎ | ◎ | ◎ | ◎ | ◎ | ◎ | ◎ | ◎ | ◎ | ◎ | bar: CA to DAP
208 | スカイドロール | Skydrol 500 | [6 empty] | × |  |  | × |  |  |  |  | ◎ | bar: CP to PF; FF to XR
209 | スカイドロール | Skydrol 7000 | [6 empty] | × |  |  | × |  |  |  |  | ◎ | bar: CP to PF; FF to XR
210 | スチレン | Styrene | × | × | △ |  |  |  | △ | △ | ○ | ◎ | ○ |  | × |  | ◎ |  | ◎ | ◎ |  | ◎ | ◎ | ◎ | ○△ | △
211 | ステアリン酸 | Stearic acid | ○ | ◎ | ◎ | ◎ |  |  | ◎ | ◎ | ◎ | × | ◎ | ○ | ○ | ○ | ◎ | bar: CP to PF; FF to DAP
212 | ステアリン酸ブチル | Butyl stearate | ○ | ◎ | [7 empty] | × | ◎ |  | × |  | ◎ | bar: CP to PF; MF to DAP
213 | スルファミン酸鉛 | Lead sulfamate | ○ | ◎ | ◎ | ◎ |  |  | ○ | ◎ | ◎ | ◎ | ◎ |  |  | ○ | ◎ | bar: CP to PF; FF to FRP
214 | 青酸カリ | Potassium cyanide | ◎ | ◎ | ◎ | ◎ | ◎ | ◎ | ◎ | ◎ | ◎ | ◎ | ◎ | ◎ | ◎ | ◎ | ◎ | bar: CA to DAP
215 | ゼオライト | Zeolites | ◎ | ◎ | ◎ | ◎ | ◎ | ◎ | ◎ | ◎ | ◎ | ◎ | ◎ | ◎ | ◎ | ◎ | ◎ | bar: CA to DAP
216 | 石油 | Petroleum | △ | ○ | ○ |  |  |  | ◎ | △ | ○ | × | ◎ | ○ | △ | ◎ | ◎ | bar: CP to PF; MF to DAP
217 | 石鹸液 | Soap solutions | ◎ | ◎ | ◎ | ◎ | ◎ | ◎ | ◎ | ◎ | ◎ | ◎ | ◎ | ◎ | ◎ | ◎ | ◎ | bar: CP to DAP
218 | ゼラチン | Gelatin | ◎ | ◎ | ◎ | ◎ | ◎ | ◎ | ◎ | ◎ | ◎ | ◎ | ◎ | ◎ | ◎ | ◎ | ◎ | bar: CA to DAP
219 | セロソルブ | Cellosolve | × | × | × | × |  |  |  | △ | △ | × | ◎ |  | × | △ | ◎ |  | ◎ | ◎ |  | ◎ | ◎ | ◎ | △ | × | ◎
220 | ソーダ灰/炭酸ナトリウム | Soda ／ ash/Sodium carbonate | ◎ | ◎ | ◎ | ◎ | ◎ | ◎ | ◎ | ◎ | ◎ | ◎ | ◎ | ◎ | ◎ | ○ | ◎ |  | ◎ | ○△ |  | ○ | ◎ | ○ | ◎ | ○△
221 | タール | Tar | × | △ | △ | × |  |  | △ | ○ | ○ | △ |  |  | △ |  | ◎ |  | ◎ | ◎ |  | ○ | ◎ | ◎ | ○△ | ×
222 | 大豆油 | Soybean oil | △ | ○ | ○ | ○ |  |  | ◎ | ◎ | ◎ | × | ◎ | ◎ | ○ | ◎ | ◎ | bar: CA to DAP
223 | ダウサム | DowthermA[100] | × | × | [12 empty] | ◎
224 | ダウサム | DowthermA[200] | × | × | [12 empty] | ◎
225 | 炭酸 | Carbonic acid | ○ | ◎ | ○ |  |  |  | ○ | ○△ | ○ | × |  |  |  | ◎ | ◎ | bar: CP to PF; FF to FRP
226 | 炭酸アンモニウム | Ammonium carbonate | ◎ | ◎ | ◎ | ◎ | ◎ | ◎ | ◎ | ◎ | ◎ | ◎ | ◎ | ◎ | ◎ | ◎ | ◎ | bar: CA to DAP
227 | 炭酸ガス | Carbon dioxide | ◎ | ◎ | ◎ | ◎ | ◎ | ◎ | ◎ | ◎ | ◎ | ◎ | ◎ | ◎ | ◎ | ◎ | ◎ | bar: CA to DAP
228 | タンニン酸 | Tannic acid | ○ | ◎ | ◎ | ◎ |  |  | ○ | ◎ | ◎ |  | ◎ |  |  |  | ◎ | bar: CP to PF; FF to FRP
229 | チオ硫酸ナトリウム | Sodium thiosulfate | ◎ | ◎ | ◎ | ◎ | ◎ | ◎ | ◎ | ◎ | ◎ | ◎ | ◎ | ◎ | ◎ | ◎ | ◎ | bar: CP to PF; MF to FRP
230 | 窒素 | Nitrogen | ◎ | ◎ | ◎ | ◎ | ◎ | ◎ | ◎ | ◎ | ◎ | ◎ | ◎ | ◎ | ◎ | ◎ | ◎ | bar: CA to DAP
231 | テトラクロロエタン | Tetrachloroethane | × | × | × |  |  | × | × | × | △ | × | × | × | × | × | ◎ |  | ◎ | ◎ |  |  | ◎ | ◎ | ○ | △
232 | テトラヒドロフラン | Tetrahydrofuran | × | × | × | × | × | × | × | × | △ | × | × | × | × | × | ◎ | bar: CA to UF; FF to FRP
233 | テトラリン | Tetralin | × | △ | △ |  |  |  |  | × | △ | × |  |  | × |  | ◎ |  | ◎ | ◎ |  |  | ◎ | ◎ | △ | ×
234 | テルピネオール | Terpineol | △ | △ | △ |  |  | △ | △ | △× | ○△ | × | ◎ |  | △ | ○ | ◎ | bar: CP to PF; FF to FRP
235 | テレピン油 | Turpentine oil | ○ | ○ | ○ |  |  |  | ○ | ○ | △ | × | ◎ |  | △ | ○ | ◎ |  | ◎ | ◎ |  |  | ◎ | ◎ | △ | ○
236 | てんさい糖液 | Beet sugar liquors | ◎ | ◎ | ◎ | ◎ | ◎ | ◎ | ◎ | ◎ | ◎ | ◎ | ◎ | ◎ | ◎ | ◎ | ◎ | bar: CA to DAP
237 | 天然ガス | Natural gas | ◎ | ◎ | ◎ | ◎ | ◎ | ◎ | ◎ | ◎ | ◎ | ○ | ◎ | ◎ | ◎ | ◎ | ◎ | bar: CP to DAP
238 | 動物油 | (ラード)Animal oil | △ | ○ | ○ | ○ | ○ | ○ | ○ | ◎ | ◎ | × | ◎ | ◎ | ◎ | ◎ | ◎ | bar: CA to DAP
239 | トウモロコシ油 | Corn oil | △ | ○ | ○ |  |  | ○ | ○ | ○ | ○ | × | ◎ | ○ | ○ | ◎ | ◎ | bar: CA to DAP
240 | トリアセチン | Triacetin | [12 empty] | △ |  | ◎ | bar: CP
241 | トリエタノールアミン | Triethanol amine | △ | ○ |  |  |  |  | ○ | ○△ | ○ | ○ | ◎ |  |  | × | ◎ | bar: CP to PF; FF to FRP
242 | トリクレジルホスフェート | (TCP)Tricresyl phosphate | × | × | [8 empty] | ◎ |  | × |  | ◎ | bar: CP
243 | トリクロルエチレン | (トリクレン)Trichloroethylene (Trichlene) | × | × | × | × |  | × | × | △ | △ | × | × | × | × | × | ◎ |  | ○ | ◎ |  | ○ | ◎ | ◎ | × | ×
244 | トリブチルホスフェート | (TBP)Tributylphosphate | × | × | [8 empty] | ◎ |  |  |  | ◎ | bar: CP to PF; FF to XR
245 | トルエン | Toluene | × | × | × |  |  |  | × | △ | △ | × | ○ | ○ | △ | × | ○ |  | ○△ | ◎ |  | ◎ | ◎ | ◎ | △ | △
246 | ナフサ | Naphtha | △ | ○ | ◎ |  |  |  | ○ | △ | ○△ | × | ◎ |  |  | ◎ | ◎ | bar: CP to PF; FF to FRP
247 | ナフタリン | Naphthalene | ○ | ◎ | ◎ | ◎ |  |  | ◎ | ◎ | ◎ | △ | ◎ |  |  |  | ◎ | bar: CP to PF; MF to DAP
248 | ナフテン酸 | Naphthenic acid | ○ | ◎ | ◎ | ◎ |  |  | ○ | ◎ | ◎ | △ |  |  |  |  | ◎ | bar: CP to PF; FF to XR
249 | 二塩化エチレン | Ethylene dichloride | × | × | × | × | × | × | × | ○ |  | × | × | × | × | × | ◎ | × | ○ | ◎ |  |  | ○ | ○ | ◎ | × | ×
250 | 二塩化メチレン | Methylene dichloride | × | × | × | × | × | × | × | × | △ | × | × | × | × | × | ◎ | × | △ | ◎ |  |  | ◎ | ◎ | × | ×
251 | ニカワ | Glue | ◎ | ◎ | ◎ | ◎ | ◎ | ◎ | ◎ | ◎ | ◎ | ◎ | ◎ | ◎ | ◎ | ◎ | ◎ | bar: CA to DAP
252 | ニトロエタン | Nitroethane | × | × | × | × | × | × | × | × | × | × |  |  | × |  | ◎ | bar: CP
253 | ニトロプロパン | Nitropropane | × | × | × | × | × | × | × | × | × | × |  |  | × |  | ◎ | bar: CP
254 | ニトロベンゼン | Nitrobenzene | × | × | × | × | × | × | × | × | △× | × | × | × | × | × | ◎ | × | ◎ | △ | × | × | △ | △ | × | × | ×
255 | ニトロメタン | Nitromethane | × | × | × | × | × | × | × | × | × | × |  |  | × |  | ◎ | bar: CP
256 | 乳酸 | Lactic acid | ○ | ◎ | ◎ | ◎ | ○ | ○ | ◎ | ◎ | ◎ | ◎ | ○ |  | ○ | ○ | ◎ | ○ | ◎ | ◎ |  | ○ | ◎ | ◎ | ○△ | ○△
257 | 二硫化炭素 | Carbon disulfide | × | × | × | × | × | × | × | × | × | × | × | × | × | △ | ◎ | × | ○ | ◎ |  | ○ | ○ | ◎ | × | × | ○
258 | 燃料油 | Fuel oil | × | ○△ | ○ |  |  |  | ○ | × |  | × | ◎ |  |  | ◎ | ◎ | bar: CP to PF; MF to DAP
259 | パークロロエチレン | Perchloroethylene | × | △ | × | × | × | × | × | × | △ | × | × | × | × | × | ◎ | × | ◎ | ◎ |  | ○ | ○ | ◎ | △ | ×
260 | 灰汁，あく液 | Lye solution | ○ | ◎ | ◎ | ◎ |  | ◎ | ◎ | ◎ | ◎ | ◎ | ◎ | ◎ | ◎ | ◎ | ◎ | ◎ | ◎ | ○ |  | ◎ | ◎ | ◎ | ◎ | ○△
[23 empty] | （ | 5 | ／ | 6 | ）
No. |  |  | 塩化ビニル |  | 塩化ビニリデン | ポリビニルアルコール | ポリ酢酸ビニル | ポリスチレン | ＡＢＳ | ポリエチレン | ポリプロピレン | ポリイソブチレン | ポリアミド（ナイロン） | ポリアセタール | メタクリル（アクリル） | ポリカーボネート | フッ素（テフロン） | 酢酸セルロース | 塩素化ポリエーテル | フェノール樹脂 | ユリア | メラミン | フラン | キシレン | エポキシ | 不飽和ポリエステル | ジアリルフタレート
|  |  | 軟質 | 硬質
|  |  | PVC | PVC | PVdC | PVA | PVAc | PS | ABS | PE | PP | PIB | PA | POM | PMMA | PC | PTFE | CA | CP | PF | UF | MF | FF | XR | EP | FRP | DAP
261 | ハイドロキノン | Hydroquinone | ○ | ◎ | ◎ | ○ | ○ | ○ | △ | ◎ | ◎ | ○ | ◎ | ◎ | ○ | ◎ | ◎ | bar: CA to PF; MF to FRP
262 | パイン油 | Pine oil | × | △ | △ | △ | × |  | ○ | △ | ○ | × | △ |  | △ | ○ | ◎ |  | ◎ | ◎ |  |  | ○ | ◎ | ○ | ○△
263 | バター | Butter | △ | ○ | ○ | ○ |  | ○ | ○ | ◎ | ◎ | ○ | ◎ | ◎ | ◎ | ◎ | ◎ | bar: CA to FRP
264 | パルミチン酸 | Palmitic acid | ○ | ◎ | ◎ |  |  |  | ◎ | ◎ | ◎ | × | ◎ | ◎ |  | ○ | ◎ | bar: CP to PF; FF to DAP
265 | バンカー油 | Bunker oil | [10 empty] | ◎ |  |  |  | ◎ | bar: CP
266 | ビール | Beer | ○ | ◎ | ◎ | ◎ | ○ | ◎ | ◎ | ◎ | ◎ | ◎ | ◎ | ◎ | ○ | ◎ | ◎ | ○ | ◎ | ◎ | ◎ | ◎ | ◎ | ◎ | ◎ | ×匂◎
267 | ピクリン酸 | Picric acid | × | △ | ○ |  |  |  |  | ○ | ○ | × | △ |  | × | ◎ | ◎ |  | ◎ | ◎ |  |  | ◎ | ◎ | △ | ○△
268 | ひ酸 | Arsenic acid | ○ | ◎ | ◎ | ◎ |  |  | △ | ◎ | ◎ | ◎ | ○ |  | ○ | ○ | ◎ | bar: CP to PF; FF to FRP
269 | ヒドラジン | Hydrazine | [14 empty] | ◎○ | CP: ◎; PF: △; FF: ○; XR: ○; EP: △
270 | ピネン | Pinene | × | × | [5 empty] | △ |  | × |  |  |  | ○ | ◎ | bar: CP
271 | ピペリジン | Piperidine | [14 empty] | ◎
272 | ひまし油 | Castor oil | △ | ◎ | ○ |  |  |  | △ | ◎ | ◎ | × | ◎ | ◎ | ○ | ◎ | ◎ | bar: CA to DAP
273 | ピリジン | Pyridine | × | × | [7 empty] | × | × |  | × |  | ◎ | bar: PF; FF to FRP
274 | ピロール | Pyrrole | × | × | × | × | × |  |  | ○ | ○ | × |  |  | × |  | ◎ | bar: PF; FF to FRP
275 | フェニルヒドラジン | Phenyl hydrazine | × | × | [7 empty] | △ |  |  |  |  | ◎ | bar: CP
276 | フェノール | Phenol | × | ◎ | ○△ |  |  |  | × | ○ |  | × | × |  | × | × | ◎ |  | ◎ | ◎ |  |  | ◎ | ◎ | × | ○
277 | ブタン | Butane | ○ | ◎ | ◎ |  |  |  | ◎ | ○ | ◎ | × | ◎ | ◎ | × | ◎ | ◎ | bar: CP to PF; MF to DAP
278 | ブチルアルコール | (ブタノール)Butyl alcohol(Butanol) | × | ◎ | × |  |  |  | ○ | ○ |  | ○ | ○△ |  | △ | ○ | ◎ |  | ◎ | ◎ |  | ◎ | ◎ | ◎ | ○△ | ○ | ◎
279 | ブチルセロソルブ | Cellosolve,Butyl | × | × | △ | [6 empty] | × | ○ |  | × | △ |  |  | ◎ | ◎ |  |  | ◎ | ◎ | △ | ×
280 | フッ化アルミニウム | Aluminum | ○ | ◎ | ◎ | ◎ |  |  |  | ◎ | ◎ | ◎ | ○ |  |  |  | ◎ |  | ◎ | ◎ |  |  | ◎ | ◎ | ○ | △
281 | フッ化ケイ素酸 | Fluosilicic acid | ○ | ◎ | ○ |  |  |  | ○△ | ○ | ◎ | ◎ |  |  | ◎ | ◎ | ◎ | bar: CP to PF; FF; EP to FRP
282 | フッ化水素酸 | Hydrofluoric acid[10・RT] | ○ | ◎ | ◎ | ◎ |  |  | ◎ | ◎ | ◎ | ◎ | △ |  | ○ | ◎ | ◎ | bar: CP to PF; FF to FRP
283 | フッ化水素酸 | Hydrofluoric acid[20・RT] | △ | ◎ | ◎ | ◎ |  |  | ◎ | ◎ | ◎ | ◎ | △ |  | ○ | ◎ | ◎ | bar: CP to PF; FF to FRP
284 | フッ化水素酸 | Hydrofluoric acid「40・RT] | × | ◎ | ◎ | ◎ |  |  | ○ | ◎ | ◎ | ◎ | × |  | ○ | ◎ | ◎ |  | ◎ | △ |  |  | △ | △ | △ | ○
285 | フッ化ホウ素酸 | Fluorboric acid | ○ | ◎ | ◎ |  |  | ◎ | ○△ | ◎ | ◎ | ◎ |  |  |  | ◎ | ◎ | bar: CP to PF; FF to FRP
286 | フラン，フルフラン | Furan,Furfuran | × | × | [7 empty] | × | △ |  | × |  | ○ |  | ○ | ◎ |  |  | ◎ | ◎ | ○ | △
287 | フルフラール | Furfural | × | × | ○ |  |  |  |  | × | × | × | △ |  | × |  | ◎ |  | ○ | ◎ |  |  | ◎ | ◎ | △ | △
288 | フレオン | Freon11 | [6 empty] | △ |  |  | × |  |  |  |  | ◎ |  | ◎ | ◎ |  |  | ○ | ◎ | ○ | △
289 | フレオン | Freon12 |  |  | ○ |  |  |  | ○ |  |  | × | ◎ |  |  |  | ◎ |  | ◎ | ◎ |  |  | ○ | ◎ | ○ | △
290 | フレオン | Freon21 | [9 empty] | × |  |  |  |  | ◎ |  | ◎ | ◎ |  |  | ○ | ◎ | ○ | △
291 | フレオン | Freon22 |  |  | ○ | [6 empty] | × | ◎ |  |  |  | ◎ |  | ◎ | ◎ |  |  | ○ | ◎ | ○ | △
292 | フレオン | Freon113 | [6 empty] | × |  |  | × |  |  |  |  | ◎ |  | ◎ | ◎ |  |  | ○ | ◎ | ○ | △
293 | フレオン | Freon114 | [6 empty] | △ |  |  | × |  |  |  |  | ◎ |  | ◎ | ◎ |  |  | ○ | ◎ | ○ | △
294 | プロパン | Propane | ◎ | ◎ | ◎ | ◎ | ◎ | ◎ | ◎ | ◎ | ◎ | × | ◎ | ○ | △ | ◎ | ◎ | bar: CP to PF; MF to DAP
295 | プロピルアルコール | Propyl alcohol | × | ○△ | ○△ |  |  |  | ○ | ○ | ○ | ○ | △ |  | × | ○ | ◎ | bar: CP to PF; FF to FRP
296 | プロピレン | Propylene | △ | ○ | [7 empty] | × | ◎ |  | △ |  | ◎ | bar: CP
297 | フロロベンゼン | Fluorobenzene | × | × | × | × | × | × | × | × | △ | × |  |  |  | × | ◎ |  | △ | ◎ |  |  | ◎ | ◎ | × | ×
298 | ヘキサアルデヒド | (n-)Hexaldehyde | × | × | [5 empty] | × | [6 empty] | ◎ | bar: CP
299 | ヘキサン | Hexane | × | ○ |  |  |  |  | △ | × | △ | × | ◎ |  | △ | △ | ◎ | bar: CP to PF; MF to DAP
300 | ヘキシルアルコール | Hexyl alcohol | △ | ○ |  |  |  |  | ○ | ○ | ○ | ○△ | ○ |  | △ | ○ | ◎ | bar: CP to PF; MF to DAP
301 | ベンジン | Benzine | ○ | ◎ | ○ |  |  |  | × | △× | △ | × | ○ |  |  | ◎△ | ◎ | bar: CP to PF; MF to DAP
302 | ベンジルアルコール | Benzyl alcohol | × | ○ | △ |  |  |  | △ | ○ | [6 empty] | ◎ | bar: CP to PF; MF to FRP
303 | ベンズアルデヒド | Benzaldehyde | × | △ | × |  |  |  | △ | △ | △ | × | △ |  |  |  | ◎ |  | ○ | ◎ |  |  | ◎ | ◎ | △ | △
304 | ベンゼン(ベンゾール) | Benzene | × | × | × | × | × | × | △ | △ | △ | × | ○ | △ | △ | × | ◎ | × | ○ | ◎ |  | ◎ | ◎ | ◎ | ○△ | △ | ◎
305 | ほう砂 | Borax | ◎ | ◎ | ◎ | ◎ | ◎ | ◎ | ◎ | ◎ | ◎ | ◎ | ◎ | ◎ | ◎ | ○ | ◎ | bar: CA to PF; MF to DAP
306 | ほう酸 | Boric acid | ○ | ◎ | ◎ | ◎ | ○ | ◎ | ○ | ◎ | ◎ | ◎ | ◎ | ◎ | ◎ | ◎ | ◎ | bar: CA to PF; MF to DAP
307 | ほう酸アミル | Amyl borate | [7 empty] | ○ | ○ | [5 empty] | ◎ | bar: PF
308 | ほう硝 | Glauber's salt | ◎ | ◎ | ◎ | ◎ | ◎ | ◎ | ◎ | ◎ | ◎ | ◎ | ◎ | ◎ | ◎ | ◎ | ◎ | bar: CA to DAP
309 | ホルムアルデヒド | Formaldehyde[40・RT] | ○ | ○ | ○ |  |  |  | ○ | ○ | ◎ | ○ | ○△ |  | ○ | ◎ | ◎ | bar: CP to PF; FF to FRP
310 | ホロン | Phorone | × |  |  | × | [5 empty] | × |  |  | × |  | ◎ |  | ◎ | ○ |  |  | ○ | ○ | △ | ×
311 | マレイン酸 | Maleic acid | ○ | ◎ | ◎ |  |  |  | ◎ | ◎ | ◎ | △ | ◎ |  | ○ | ◎ | ◎ | bar: CP to PF; FF to FRP
312 | 水 | Water[100] | ◎ | ◎ | ◎ | ◎ | ◎ | ◎ | ◎ | ◎ | ◎ | ◎ | ◎ | ◎ | ◎ | ◎ | ◎ | bar: CP to DAP
313 | 明ばん | Alums NH.,Cr,K | ◎ | ◎ | ◎ | ◎ | ◎ | ◎ | ◎ | ◎ | ◎ | ◎ | ◎ | ◎ | ◎ | ◎ | ◎ | bar: CA to DAP
314 | ミルク | Milk | ◎ | ◎ | ◎ | ◎ | ◎ | ◎ | ◎ | ◎ | ◎ | ◎ | ◎ | ◎ | ◎ | ◎ | ◎ | bar: CA to DAP
315 | 無水酢酸 | Acetic anhydride | × | △ | △ |  |  |  | △ | ○ | ○ |  | × |  |  |  | ◎ |  | ◎ | ◎ |  |  | ○ | ◎ | × | ×
316 | 無水フッ化水素酸 | Hydrofluoric acid anhydrous | × | ○ | ○ | ○ | × | × | × | ○ | ◎ | △ | × | × | × | × | ◎ | bar: CA to DAP
317 | メタクリル酸メチル | Methyl methacrylate | × | × | × | × | × | × | × | △ | △ | × | ◎ |  | × | △ | ◎ | × | ◎ | ◎ |  | ○ | ◎ | ◎ | × | ×
318 | メタリン酸ナトリウム | Sodium metaphosphate | ◎ | ◎ | ◎ | ◎ | ◎ | ◎ | ◎ | ◎ | ◎ | ○ | ◎ | ◎ | ◎ | ○ | ◎ | bar: CP to PF; FF to FRP
319 | メチルアルコール | Methyl alcohol | × | ○ | △ |  |  |  | △ | ○ | ○ | × | △ | △ | × | × | ◎ | × | ◎ | △ |  | ○ | ◎ | ○△ | △ | ○
320 | メチルイソブチルケトン | Methyl isobutyl(MIBK) | × | × | × | × | × | × | × | △ | △ | × | △ | △ | × | × | ◎ | × | ◎ | ◎ |  | ○ | ◎ | ◎ | × | ×
321 | メチルエチルケトン | Methyl ethyl ketone(MEK) | × | × | × | × | × | × | × | △× | △ | × | △ | × | × | × | ◎ | × | ○ | ◎ |  |  | ○ | ○ | × | ×
322 | メルカプタン | Ethyl mercaptan | × | [6 empty] | × | [6 empty] | ◎ | bar: CP to PF
323 | 綿実油 | Cottonseed oil | △ | ○ | ○ |  |  | ○ | ○ | ○ | ○ | × | ◎ | ○ | ○ | ◎ | ◎ | bar: CA to DAP
324 | モノエタノールアミン | Monoethanolamine | ○ | ◎ | ◎ |  |  |  |  | ○△ | ◎○ | ○ | ◎ |  |  | △ | ◎ | bar: CP to PF; FF to FRP
325 | モノクロル酢酸 | Chloroacetic acid | △ | ◎ | ○ |  |  |  | × | × | ○△ | ○△ | × |  | × |  | ◎ |  | ◎ | ◎ |  |  | △ | △ | × | × | △
[23 empty] | （ | 6 | ／ | 6 | ）
No. |  |  | 塩化ビニル |  | 塩化ビニリデン | ポリビニルアルコール | ポリ酢酸ビニル | ポリスチレン | ＡＢＳ | ポリエチレン | ポリプロピレン | ポリイソブチレン | ポリアミド（ナイロン） | ポリアセタール | メタクリル（アクリル） | ポリカーボネート | フッ素（テフロン） | 酢酸セルロース | 塩素化ポリエーテル | フェノール樹脂 | ユリア | メラミン | フラン | キシレン | エポキシ | 不飽和ポリエステル | ジアリルフタレート
|  |  | 軟質 | 硬質
|  |  | PVC | PVC | PVdC | PVA | PVAc | PS | ABS | PE | PP | PIB | PA | POM | PMMA | PC | PTFE | CA | CP | PF | UF | MF | FF | XR | EP | FRP | DAP
326 | モノクロロベンゼン | (クロロベンゼン)Monochlorobenzene | × | × | × | × | × | × | × | × | △ | × | × | × | × | × | ◎ | × | ◎ | ◎ |  | ○ | ◎ | ◎ | × | △×
327 | やし油 | Cocoanut oil | △ | ○ | ○ |  |  |  | ○ | ○ | ◎ | × | ◎ | ◎ | ○ | ◎ | ◎ | bar: CA to DAP
328 | 四エチル鉛 | Tetraethyl lead | △ | ○△ | ○△ |  |  | ○ | ○ | ○ | ○ | × | ○ |  |  | ○ | ◎ | bar: CP to PF; FF to FRP
329 | 四塩化炭素 | Carbon tetrachloride | × | × | × | × | × | × | × | × | △ | × | × | × | × | △ | ◎○ | × | ◎ | ◎ |  | ○ | ◎ | ◎ | ○ | △ | ◎
330 | 四ホウ酸ナトリウム（ほう砂） | Sodium borate | ○ | ◎ | ◎ | ◎ | ◎ | ◎ | ◎ | ◎ | ◎ | ◎ | ◎ | ◎ | ◎ | ◎ | ◎ | bar: CP to DAP
331 | ラード | Lard | △ | ○ | ○ | ○ | ◎ | ○ | ◎ | ◎ | ◎ | × | ◎ | ◎ | ◎ | ◎ | ◎ | ◎ | ◎ | ◎ | ◎ | ◎ | ◎ | ◎ | ◎ | 匂 | ○
332 | ラッカー | Lacquer | × | × | × | × | × | × | × | △ | △ | × | ○ | △ | △× | △ | ◎ | × | ◎ | ◎ |  | ◎ | ◎ | ◎ | △ | × | ○
333 | リノレン酸 | Linoleic acid | ○ | ○ | ○ | ○ |  |  | ◎ | ○ | ◎ | ○ | ○ |  | ○ | ○ | ◎ | bar: CP to PF; FF to FRP
334 | 硫化亜鉛 | Zinc sulfate | ◎ | ◎ | ◎ | ◎ | ◎ | ◎ | ◎ | ◎ | ◎ | ◎ | ◎ | ◎ | ◎ | ◎ | ◎ | bar: CA to DAP
335 | 硫化カルシウム | Calcium sulfate | ◎ | ◎ |  |  |  |  | ◎ | ◎ | ◎ | △ | ◎ |  |  | ○ | ◎ | bar: CP to PF; FF to FRP
336 | 硫化水素 | Hydrogen sulfate | ○ | ◎ | ◎ | ◎ | ◎ | ◎ | ◎ | ◎ | ◎ | ◎ | ◎ | ◎ | ◎ | ◎ | ◎ | bar: CP to PF; MF to DAP
337 | 硫化バリウム | Barium sulfate | ○ | ◎ | ◎ | ◎ |  | ◎ | ◎ | ◎ | ◎ | ◎ | ◎ |  | ○ | ◎ | ◎ | bar: CP to PF; MF to FRP
338 | 硫酸 | Sulfuric acid[10・RT] | ◎ | ◎ | ◎ | ◎ | ◎ | ◎ | ◎ | ◎ | ◎ | ◎ | ◎ | ◎ | ◎ | ◎ | ◎ | bar: CA to PF; MF to DAP
339 | 硫酸 | Sulfuric acid[10・70] | × | ○△ | △ | △ | △ | ○ | ◎ | ○ | ◎ | ○ | ○△ | ○△ | △ | ○ | ◎ | bar: CP to DAP
340 | 硫酸 | Sulfuric acid[30・RT] | ○ | ◎ | ◎ | ◎ | ○ | ◎ | ◎ | ◎ | ◎ | ◎ | ○△ | ○△ | ◎ | ◎ | ◎ | bar: CP to UF; FF to DAP
341 | 硫酸 | Sulfuric acid[30・70] | × | △ | △ | △ | × | △ | ○△ | ○ | ◎ | ○ | △ | △ | △ | ○ | ◎ | bar: CP to PF; FF to DAP
342 | 硫酸 | Sulfuric acid[98・RT] | × | △ | × | × | × | × | × | △ | △ | × | × | × | × | × | ◎ | bar: CA to PF; MF to DAP
343 | 硫酸 | Sulfuric acid[発煙・RT] | × | × | × | × | × | × | × | × | △ | × | × | × | × | × | ◎ | bar: CA to PF; MF to DAP
344 | 硫酸アルミニウム | Aluminum sulfate | ◎ | ◎ | ◎ | ◎ | ◎ | ◎ | ◎ | ◎ | ◎ | ◎ | ◎ | ◎ | ◎ | ◎ | ◎ | bar: CA to DAP
345 | 硫酸アンモニウム | Ammonium sulfate | ◎ | ◎ | ◎ | ◎ | ◎ | ◎ | ◎ | ◎ | ◎ | ◎ | ◎ | ◎ | ◎ | ◎ | ◎ | bar: CA to DAP
346 | 硫酸カリウム | Potassium sulfate | ◎ | ◎ | ◎ | ◎ | ◎ | ◎ | ◎ | ◎ | ◎ | ◎ | ◎ | ◎ | ◎ | ◎ | ◎ | bar: CA to DAP
347 | 硫酸銅 | Copper sulfate | ◎ | ◎ | ◎ | ◎ | ◎ | ◎ | ◎ | ◎ | ◎ | ◎ | ◎ | ◎ | ◎ | ◎ | ◎ | bar: CA to DAP
348 | 硫酸ナトリウム | Sodium sulfate＝Glauber's salt | [6 empty] | ○
349 | 硫酸ニッケル | Nickel sulfate | ◎ | ◎ | ◎ | ◎ | ◎ | ◎ | ◎ | ◎ | ◎ | ◎ | ◎ | ◎ | ◎ | ◎ | ◎ | bar: CA to DAP
350 | 硫酸バリウム | Barium sulfate | ◎ | ◎ | ◎ | ◎ | ◎ | ◎ | ◎ | ◎ | ◎ | ◎ | ◎ | ◎ | ◎ | ◎ | ◎ | bar: CA to DAP
351 | 硫酸マグネシウム | Magnesium sulfate | ◎ | ◎ | ◎ | ◎ | ◎ | ◎ | ◎ | ◎ | ◎ | ◎ | ◎ | ◎ | ◎ | ◎ | ◎ | bar: CA to DAP
352 | 硫酸（第二）鉄 | Ferric sulfate | ○ | ◎ | ◎ | ◎ | ◎ | ◎ | ◎ | ◎ | ◎ | ◎ | ◎ | ◎ | ◎ | ◎ | ◎ | bar: CA to DAP
353 | りんご酸 | Malic acid | ○ | ◎ | ◎ |  |  |  | ◎ | ◎ | ◎ | ◎ | ◎ |  |  | ◎ | ◎ | bar: CP to PF; FF to FRP
354 | りん酸 | Phosphoric acid[50・RT] | ◎ | ◎ | ◎ | ○ | ○ | ○ | ○ | ◎ | ◎ | ◎ | ○ | ○ | ○ | ◎ | ◎ | bar: CP to PF; FF to DAP
355 | りん酸 | Phosphoric acid[50・70] | △ | ○ | △ |  | △ |  | ○△ | ◎ | ◎ | ○ | × | △ | ○△ | ○△ | ◎ | bar: CP to PF; FF to DAP
356 | りん酸 | Phosphoric acid[75・RT] | ○ | ○ | ○ |  | ○ |  | ○× | ◎ | ◎ | ○ | × |  | ○ | ◎ | ◎ |  | ◎ | ◎○ |  |  | ○ | ◎ | ○ | ○
357 | りん酸アンモニウム | Ammonium phosphate | ○ | ◎ | ◎ |  |  |  | ◎ | ◎ | ◎ | ◎ | ◎ | ◎ | ◎ | ◎ | ◎ | bar: CA to PF; FF to DAP
358 | りん酸ナトリウム | Sodium phosphate | ◎ | ◎ | ◎ | ◎ | ◎ | ◎ | ◎ | ◎ | ◎ | ◎ | ◎ | ◎ | ◎ | ◎ | ◎ | ◎ | ◎ | ○ |  | ○ | ◎ | ◎ | ◎ | △
■無機薬品に対する抵抗性は試料の外観変化/液の汚染の程度および物性の変化を重視して決定している。
| ◎ ： | 優 | … | 全くあるいはほとんど影響がない
| ○ ： | 良 | … | 若干の影響はあるが、条件により十分使える
| △ ： | 可 | … | なるべく使わない方がよい
| × ： | 不可 | … | 烈しい影響があるため使用に適さない
■有機の油溶剤に対する抵抗性は原則として試料を室温で48時間浸漬し重量変化率を測定して下記によって分類している。
| ◎ ： | 重量変化率 | 10%以下
| ○ ： | 重量変化率 | 11～30%
| △ ： | 重量変化率 | 30～100%
| × ： | 重量変化率 | 101%以上
■上記のほかチオコールがビールやミルクなどに対して「×」になっているのは悪臭により食品用途に適さないため。
■特に断りのない限り、水性溶液の濃度は飽和状態温度は常温(RT)。
■参考文献はポリマー辞典です。本データは参考値となりますので、材質の選定は実機で試験願います。