## プラスチック
プラスチックの物性
〔 １ ／ 10 〕
No. | 名称 | 通称 | 名称（英名） | 屈折率 | 吸収 | 密度 | 硬度
1 | ABS | エービーエス | Acrylonitrile Butadiene Styrene
2 | AS | エーエス | Acrylonitrile Styrene
3 | EP | エポキシ樹脂 | Epoxy
4 | HDPEまたはPE-HD | 高密度ポリエチレンパウダー | High Density Polyethylene | 1.54
5 | LCP | 液晶ポリマー | Liquid Crystal Polymer
6 | ＭＢＳ | ＭＢＳ樹脂 |  | 1.54
7 | MF | メラミン樹脂 | Melamine Formaldehyde
8 | m-PPE | 変性PPE（又は変性PPO） | modified-Poly Phenylene Ether
9 | PA6 | ナイロン６ | Poly Amide 6
10 | PA66 | ナイロン６６ | Poly Amide 66
11 | PAI | ポリアミドイミド | Poly Amide Imide
12 | PAR | ポリアリレート | Poly Arylate
13 | PBT | ポリブチレンテレフタレート | Poly Butylene Terephtalate
14 | PC | ポリカーボネート | Poly Carbonate
15 | PCTFE | ポリクロロトリフルオロエチレン（3フッ化） | Poly Chroro TriFluoro Ethylene | 1.42
16 | ＰＣＴＦＥ | 三フッ化エチレン樹脂 | Poly Chloro Tri Furuoro Ethylene | 1.42
17 | PE | ポリエチレン | Poly Ethylene
18 | PEEK | ピーク | Poly Ethel Ethel Ketone
19 | PEI | ポリエーテルイミド（ウルテムR） | Poly Ether Imide
20 | PES | ポリエーテルサルフォン | Poly Ethel Sulfone
21 | PET | ポリエチレンテレフタレート（ペット） | Poly Ethylene Terephtalate
22 | PF | フェノール樹脂（ベークライト） | Phenoｌ Formaldehyde |  |  | 1.37-1.46
23 | PMMA | メタクリル酸メチル樹脂 | methyl methacrylate | 1.49 |  | 0.94
24 | PMMA | ポリメタクリル酸メチル（アクリル樹脂の代表例） | acryle | 1.49
25 | PMMA | アクリル | Poly Methyl Methacrylate
26 | POM | ポリアセタール | Poly Oxy Methylene
27 | PP | ポリプロピレン | Poly Propylene
28 | PPS | ピーピーエス | Poly Phenylene Sulfide
29 | PS | ポリスチレン | Poly Styrene
30 | PSB |  | Polystyrene Butadine | 1.518 | 0.01
31 | PSF | ポリサルフォン | Poly Sulfone
32 | PSL |  | Polystyrene Latex | 1.6 | 0
33 | ＰＴＦＥ | ポリテトラフルオロエチレン、テフロン ® | polytetrafluoroethylene, ® (Teflon®) | 1.35
34 | PTFE | ポリテトラフルオロエチレン（4フッ化） | Poly Tetra Fluoro Ethylene | 1.35
35 | PUR | ポリウレタン | Poly Urethane
36 | PVA | ポリビニルアルコール | Polyvinyl Alcohol | 1.51
37 | PVC | ポリ塩化ビニル | Poly Vinyl Chloride | 1.535 | 0
38 | PVC-Acetate |  | Polyviny Chloride Acetate | 1.53 | 0.01
39 | PVDC | 塩化ビニリデン樹脂 | Poly vinylidene chloride | 1.61
40 | PVDF | ポリフッ化ビニリデン（2フッ化） | PolyVinylidene DiFluoride
41 | SI | シリコン樹脂 | Silicone
42 | UF | ユリア樹脂（尿素樹脂） | Urea Formaldehyde
43 | UP | 不飽和ポリエステル | Unsaturated Polyester
44 | U-PE | 超高分子量ポリエチレン | Ultra High Molecular Weight Poly Ethylene
45 | MDPE | 中密度ポリエチエンパウダー | Midle Dencity Poly Ethylene |  | 1.53
46
＊記載の数値は参考値です。