## 材質と特徴
Ｏ－リング材質の特徴
No. | ゴムの種類とASTMによる略称 |  | 商品名 | 主な特徴 | 主な用途
1 | 天然ゴム |  | NR スモークド･シート、ペールクレープ、エア・ドライドシートなど | いわゆる最もゴムらしい弾性をもったもの、耐摩耗性などの力学的性質がよい。 | 大型自動車タイヤ、トラクタータイヤ、履き物、ホース、ベルト、空気ばね、工業用パッキン他
2 | 合成天然ゴム(イソプレンゴム)ＩＲ |  | カリフレックッスＩＲ、ナットシン、アメリポールSNなど | 天然ゴムとほとんど同じ性質をもち、安定している。 | 天然ゴムの使用される代用として使用
3 | ブタジェンゴム・ＢＲ |  | ＪＳＲ－BR、ニッポール－BR、ウベポールBRなど | 天然ゴムより弾性がよく、耐摩耗性も優れている。 | 自動車、航空機用タイヤ、履き物、防振ゴム、ロール、ベルト、ホースなど工業用品
4 | スチレン・ブタジェンゴムSBR |  | ＪＳＲ－SBR、ニッポールSBR、ポリサー、タフデン、ソルプレン、アルファインゴム、ブナS、他 | 3種 エチレングリコール、ブレーキ油等の動・植物油に優れた特性を持つ。 | 価格も安価 自動車タイヤ、履き物、ゴム引布、運動用品、防振ゴム、ロール、ベルト、など工業用品
5 | ブチルゴム IIR |  | ポリサーブチル、エッソブチル、JSR－ブチル、他 | 耐候性、耐オゾン性、耐ガス透過性がよく、極性溶剤に耐える。 | 自動車タイヤのインナーチューブ、電線被覆、窓枠ゴム、スチームホース、耐熱コンベアベルトなど
6 | ニトリルゴムNBR |  | ハイカー、ブナ－N、ＪＳＲ－ＮＢＲ、ポリサー、ペルブナンN、パラクリル、ケミガム | 耐油性、耐摩耗性、耐老化性がよい。 | オイルシール、ガスケット、パッキン、耐油ホース、耐油向け工業用品
7 | NBR | (ニトリル） | 1種A ゴム硬度 70°Hs | 最も一般的な材料で優れた耐油性、と耐摩擦を有し、また安定した耐熱性をもつ材料です。（Ｈｓ７０）
| NBR | (ニトリル） | 1種B ゴム硬度 90°Hs | 1種A材料に同等で耐圧性に優れる。
| NBR | (ニトリル） | 2種 ゴム硬度 70°Hs | ガソリン、軽油、灯油等の燃料油に優れた耐油性を持つ。 | 灯油、軽油等の燃料油に優れた耐油性を有する一般燃料油の材料です。
| 極高ニトリル | (ニトリル) |  | 耐燃料油性に優れており、ガソリンに最も適する。
8 | エチレン・プロピレンゴムEPM、 EP 、EPDM |  | エスプレン、三井ＥＰＴ、ノーデル、エプシン、ビスタロン、デュートラル | 耐老化性、耐オゾン性、極性液体に対する抵抗性、電気的性質がよい。 | 電線被覆、自動車ウェザーストリップ、窓枠ゴム、スチームホース、コンベアベルトなど
|  |  |  | エチレングリコール、ブレーキ油等の動・植物油に最も優れた特性を有する材料。 | 対候性、対オゾン性、耐熱性、電気的性質の優れた材料。
9 | クロロプレンゴム（ネオプレン）CR |  | ネオプレン、スカイプレン、電化クロロプレン、バイプレン、他 | 耐候性、耐オゾン性、耐熱性、耐薬品性など平均した性質をもつ。 | 電線被覆、自動車部品、航空機部品、コンベアベルト、防振ゴム、窓枠ゴム、接着剤、ゴム引き布、一般工業用品、塗料など
10 | アクリルゴムACM、 ANM |  | ハイカー、チアクリル、ポリサー、シアナクリル、トアアクロン、AR、AG－2、他 | 高温における耐油性がよい。 | 自動車のトランスミッション、クランクシャフト関係のパッキン、やシール、バルブステム、オイルデフレクター、土木、船舶関連シールなど
11 | ACR | (アクリル) |  | 4種E / ACM / ANM NBRを越える耐熱性、耐油性があり、エンジン油、ギヤ油、トルコン油などに優れている。
12 | クロロスルホン化ポリエチレンゴム（ハイパロン）CSM |  | ハイパロン | 耐老化性、耐オゾン性、耐候性、耐薬品性、耐摩耗性、機械特性など優れる | 耐候性、耐食性塗料、タンクライニング、野外用引き布、耐食性パッキン、耐熱耐食性ロールなど
13 | ウレタンゴムPUR、 U |  | ハイプレン、コロネート、アジプレン、ブルコラン、エステン、テキシン、タフプレン、ジェンタン、ウレパン、他 | 力学的強度が特にすぐれている。耐摩耗性、耐引裂性、耐候性、耐寒性等に優れる。 | 工業用ロール、ソリッドタイヤ、ベルト、高圧パッキン、カップリング、タイパットなどの強力な力のかかるもの
14 | シリコーンゴムSi、 Q、VMQ、 SR |  | 信越シリコーン、東芝シリコーン、東レシリコーン、他 | 高度の耐熱性と耐寒性をもっている。4種C / VMQ / Q / SR 耐熱性、耐寒性を持ち優れた圧縮復元力を持つ。 | パッキン、ガスケット、オイルシール、工業用ロール、防振ゴムなどの耐熱耐寒性の用途及び電気絶縁用、医療用など(固形ゴム、シーラント、ポッティング、RTV)
15 | フッ素ゴムFKM、 FPM（バイトン） |  | バイトン、アフラス、ダイエル、ダイニオン、テクノフロン、フローレル、その他 | 4種D / FPM 最も優れた耐油性、耐熱性、耐薬品性を持ち、広範囲に使用できる。 | 耐熱、耐油、耐化学薬品性を必要とするミサイル、ロケットなどのパッキン、ガスケット、ダイアフラム、タンクライニング、ホース、ポンプ部品など
16 | エチレン･酢酸ビニルゴムEVA |  | エルバックス、レバプレン、ソアレックス、スミテート、エバフレックス | 耐熱老化に優れ耐候性、耐オゾン性、耐水蒸気も良好。 | 弾性プラスチック成形材料、シューズ底、発泡スポンジ、耐熱ガスケット、工業用品他
17 | エピクロル・ヒドリンゴムCO、 ECO |  | ハイドリン、ハークラー、ゼクロン | ＣＲ，ＮＢＲアクリルゴムの特性を具え耐候性に優れる。 | 自動車ガソリンホース、パッキン、タイヤのインナー、オイルシールなど
18 | 多流化ゴム（チオコール）Ｔ |  | チオーコール、東レチオーコール、積水ポリサルファイド | 高度の耐油性があり、耐オゾン性、電気的性質もよい。 | 高度の耐油性を要求するホース、パッキン、ロールなど